## Wärmedämmstoffe - Isolants
Anmeldungen für neue Produkte werden jederzeit entgegengenommen. Die Unterlagen sind in Deutsch, Französisch oder Englisch einzureichen. Die nächste Sitzung der Kontrollstelle ist noch nicht festgelegt. Anmeldeformular und weitere Unterlagen unter www.sia.ch/register > SIA 279 Register Baustoffkennwerte Adresse: Herrn R. Aeberli, Kontrollstelle SIA 279, Sunnetalstr. 13, 8117 Fällanden; aeberli@ggaweb.ch ODER roland.aeberli@sia.ch
Datenstand / État des dates 2026-10-20
Stoffgruppe Nr. Groupe de matériaux no | ID | Stoffgruppe | Groupe de matériaux | Stoffgruppe, Anwendung | Groupe de matériaux, application | Firmen Nr. | Lieferant, Hersteller / Fournisseur | Rohdichte / Masse volumique | Rohdichte / Masse volumique | Wärme-leitfähigkeit (Bemessungs-wert) / Conductivité thermique (valeur utile) für Produkte nach SIA 279 / pour produits selon SIA 279 | Lieferdicke / Épaisseur | spezif. Wärme-kapazität masse-bezogen/ Capacité thermique massique | spezif. Wärme-kapazität masse-bezogen / Capacité thermique massique | Wasserdampf-Diffusions-widerstandszahl gemäss Normen / Facteur de résistance à la vapeur d'eau selon normes // Einzelwerte können abweichen / Valeurs individuelles peuvent varier | Wasserdampf-Diffusions-widerstandszahl gemäss Normen / Facteur de résistance à la vapeur d'eau selon normes // Einzelwerte können abweichen / Valeurs individuelles peuvent varier | EN ISO 10456:2007 Tab. 4.. | SIA 279:2018 Tab. 1 | Baustoffkennwerte SIA | gültig bis / valable jusqu'au | Bemerkungen | Remarques
[8 empty] | r | r | l | d | cp | cp | m | m
[8 empty] | kg/m3 | kg/m3 | W/(m·K) | mm | Wh/(kg·K) | J/(kg·K) | – | –
[8 empty] | Bereich (informativ) | Rechenwert |  |  |  |  | trocken / sec | feucht / humide |  |  |  | in Bearbeitung
22 | 22.01 |  | Laine de roche | Steinwolle: Platten, Matten, Rollen; nicht SIA-kontrolliert | Laine de roche: panneaux, matelas, rouleaux; non contrôlé par SIA |  |  | 30-80 |  | 0.044 |  | 0.29 | 1030 | 1 | 1 | X | X
22 | 22.02 | Steinwolle | Laine de roche | Steinwolle: Platten, Matten, Rollen; nicht SIA-kontrolliert | Laine de roche: panneaux, matelas, rouleaux; non contrôlé par SIA |  |  | > 80-165 |  | 0.046 |  | 0.29 | 1030 | 1 | 1 | X | X
22 | 26080021 | Steinwolle | Laine de roche | Durock Austria 038 | Durock Austria 038 | 143 | Deutsche Rockwool GmbH & Co. KG |  | 180-140 | 0.038 | 60-180 | 0.29 | 1030 | 1 | 1 |  |  | X | 2028-12-31 | Flachdachdämmung | Pour toits plats
22 | 26080022 | Steinwolle | Laine de roche | Fixrock 032 Austria | Fixrock 032 Austria | 143 | Deutsche Rockwool GmbH & Co. KG |  | 75 | 0.032 | 60-200 | 0.29 | 1030 | 1 | 1 |  |  | X | 2028-12-31 | Kerndämmung Zweischalenmauerwerk | Isolation centrale de maçonnerie à double paroi
22 | 26080023 | Steinwolle | Laine de roche | Fixrock 035 Austria | Fixrock 035 Austria | 143 | Deutsche Rockwool GmbH & Co. KG |  | 50 | 0.034 | 60-240 | 0.29 | 1030 | 1 | 1 |  |  | X | 2028-12-31 | Kerndämmung Zweischalenmauerwerk | Isolation centrale de maçonnerie à double paroi
22 | 26080024 | Steinwolle | Laine de roche | Flexirock 035 | Flexirock 035 | 143 | Deutsche Rockwool GmbH & Co. KG |  | 40 | 0.034 | 80-240 | 0.29 | 1030 | 1 | 1 |  |  | X | 2028-12-31 | Dämmung Schrägdach, Innenwände | Pour toiture inclinée, parois intérieures
22 | 26080025 | Steinwolle | Laine de roche | Floorrock Acoustic CP2 | Floorrock Acoustic CP2 | 143 | Deutsche Rockwool GmbH & Co. KG |  | 150 | 0.034 | 1940-12-01 | 0.29 | 1030 | 1 | 1 |  |  | X | 2028-12-31 | Trittschalldämmung | Isolation contre le bruit de choc
22 | 26080026 | Steinwolle | Laine de roche | Floorrock Acoustic CP5 | Floorrock Acoustic CP5 | 143 | Deutsche Rockwool GmbH & Co. KG |  | 105 | 0.034 | 15-40 | 0.29 | 1030 | 1 | 1 |  |  | X | 2028-12-31 | Trittschalldämmung | Isolation contre le bruit de choc
22 | 26080027 | Steinwolle | Laine de roche | Floorrock Therm | Floorrock Therm | 143 | Deutsche Rockwool GmbH & Co. KG |  | 170-160 | 0.039 | 20-120 | 0.29 | 1030 | 1 | 1 |  |  | X | 2028-12-31 | Trittschalldämmung | Isolation contre le bruit de choc
22 | 26080028 | Steinwolle | Laine de roche | Hardrock 040 | Hardrock 040 | 143 | Deutsche Rockwool GmbH & Co. KG |  | 180-165 | 0.039 | 50-160 | 0.29 | 1030 | 1 | 1 |  |  | X | 2028-12-31 | Dachdämmplatte | Panneau isolant pour toitures
22 | 26080029 | Steinwolle | Laine de roche | Klemmrock 035 | Klemmrock 035 | 143 | Deutsche Rockwool GmbH & Co. KG |  | 41 | 0.034 | 120-240 | 0.29 | 1030 | 1 | 1 |  |  | X | 2028-12-31 | Dämmung zwischen Sparren | Isolation entre chevrons
22 | 26080030 | Steinwolle | Laine de roche | Masterrock 035 KF | Masterrock 035 KF | 143 | Deutsche Rockwool GmbH & Co. KG |  | 102 | 0.034 | 80-180 | 0.29 | 1030 | 1 | 1 |  |  | X | 2028-12-31 | Aufsparrendämmung | Isolation sur chevrons
22 | 26080031 | Steinwolle | Laine de roche | Raftrock | Raftrock | 143 | Deutsche Rockwool GmbH & Co. KG |  | 102 | 0.035 | 60-180 | 0.29 | 1030 | 1 | 1 |  |  | X | 2028-12-31 | Aufsparrendämmung | Isolation sur chevrons
22 | 26080032 | Steinwolle | Laine de roche | RPI-4 | RPI-4 | 143 | Deutsche Rockwool GmbH & Co. KG |  | 40 | 0.04 | 20-240 | 0.29 | 1030 | 1 | 1 |  |  | X | 2028-12-31 | Industrie- und Akustikdämmung | Pour industrie et acoustique
22 | 26080033 | Steinwolle | Laine de roche | Tegarock | Tegarock | 143 | Deutsche Rockwool GmbH & Co. KG |  | 110 | 0.034 | 60-200 | 0.29 | 1030 | 1 | 1 |  |  | X | 2028-12-31 | Wärmedämmung oberste Geschossdecke | Isolation thermique plafond du dernier étage
22 | 26080034 | Steinwolle | Laine de roche | Termarock 40 | Termarock 40 | 143 | Deutsche Rockwool GmbH & Co. KG |  | 40 | 0.034 | 30-80 | 0.29 | 1030 | 1 | 1 |  |  | X | 2028-12-31 | Innenausbau, Trockenbau | Aménagements intérieurs, constructions à sec
22 | 26080035 | Steinwolle | Laine de roche | Woodrock 035 | Woodrock 035 | 143 | Deutsche Rockwool GmbH & Co. KG |  | 43 | 0.034 | 60-240 | 0.29 | 1030 | 1 | 1 |  |  | X | 2028-12-31 | Innenausbau, Trockenbau | Aménagements intérieurs, constructions à sec
22 | 26030191 | Steinwolle | Laine de roche | Floorrock Acoustic CP3 | Floorrock Acoustic CP3 | 143 | Deutsche Rockwool GmbH & Co. KG |  | 105-130 | 0.034 | 13-50 | 0.29 | 1030 | 1 | 1 |  |  | X | 2028-06-30 | Trittschalldämmung | Panneau bruit d'impact
22 | 26030192 | Steinwolle | Laine de roche | Coverrock BR 035 | Coverrock BR 035 | 143 | Deutsche Rockwool GmbH & Co. KG |  | 130-110 | 0.034 | 60-300 | 0.29 | 1030 | 1 | 1 |  |  | X | 2028-06-30 | Putzträgerplatte, Brandriegel | Panneau à crépir, barrière coupe-feu
22 | 25100031 | Steinwolle | Laine de roche | Coverrock II | Coverrock II | 143 | Deutsche Rockwool GmbH & Co. KG |  | 130-110 | 0.034 | 60-300 | 0.29 | 1030 | 1 | 1 |  |  | X | 2027-12-31 | Putzträgerplatte für WDVS | Panneau à crépir pour ITE
22 | 25100032 | Steinwolle | Laine de roche | Coverrock X | Coverrock X | 143 | Deutsche Rockwool GmbH & Co. KG |  | 90 | 0.034 | 80-200 | 0.29 | 1030 | 1 | 1 |  |  | X | 2027-12-31 | Putzträgerplatte für WDVS | Panneau à crépir pour ITE
22 | 25100033 | Steinwolle | Laine de roche | Coverrock X-2 | Coverrock X-2 | 143 | Deutsche Rockwool GmbH & Co. KG |  | 90 | 0.034 | 80-200 | 0.29 | 1030 | 1 | 1 |  |  | X | 2027-12-31 | Putzträgerplatte für WDVS, beidseitige Haftgrundbeschichtung | Panneau à crépir pour ITE, couche d'accrochage double face
22 | 25100034 | Steinwolle | Laine de roche | PT A 036 | PT A 036 | 143 | Deutsche Rockwool GmbH & Co. KG |  | 115-110 | 0.036 | 50-200 | 0.29 | 1030 | 1 | 1 |  |  | X | 2027-12-31 | Putzträgerplatte für WDVS | Panneau à crépir pour ITE
22 | 25100035 | Steinwolle | Laine de roche | PT A 036 II | PT A 036 II | 143 | Deutsche Rockwool GmbH & Co. KG |  | 115-110 | 0.036 | 80-200 | 0.29 | 1030 | 1 | 1 |  |  | X | 2027-12-31 | Putzträgerplatte für WDVS | Panneau à crépir pour ITE
22 | 25100036 | Steinwolle | Laine de roche | RP-PL | RP-PL | 143 | Deutsche Rockwool GmbH & Co. KG |  | 75 | 0.04 | 250-300 | 0.29 | 1030 | 1 | 1 |  |  | X | 2027-12-31 | Putzträgerlamelle für WDVS | Panneau à crépir pour ITE
22 | 25100037 | Steinwolle | Laine de roche | Speedrock II | Speedrock II | 143 | Deutsche Rockwool GmbH & Co. KG |  | 75 | 0.04 | 40-240 | 0.29 | 1030 | 1 | 1 |  |  | X | 2027-12-31 | Putzträgerlamelle für WDVS, beidseitige Haftgrundbeschichtung | Panneau à crépir pour ITE, couche d'accrochage double face
22 | 26090411 | Steinwolle | Laine de roche | Flumroc-Bodenplatte | Panneau de sol Flumroc | 2 | Flumroc AG |  | 110 | 0.034 | 15-25 | 0.29 | 1030 | 1 | 1 |  |  | X | 2028-12-31
22 | 26090412 | Steinwolle | Laine de roche | Flumroc-Bodenplatte | Panneau de sol Flumroc | 2 | Flumroc AG |  | 130 | 0.034 | 30-40 | 0.29 | 1030 | 1 | 1 |  |  | X | 2028-12-31
22 | 26090421 | Steinwolle | Laine de roche | Flumroc-Dämmplatte 3 | Panneau isolant Flumroc 3 | 2 | Flumroc AG |  | 60 | 0.033 | 10-50, ≥ 200 | 0.29 | 1030 | 1 | 1 |  |  | X | 2028-12-31
22 | 26090422 | Steinwolle | Laine de roche | Flumroc-Dämmplatte 3 | Panneau isolant Flumroc 3 | 2 | Flumroc AG |  | 60 | 0.032 | 60-180 | 0.29 | 1030 | 1 | 1 |  |  | X | 2028-12-31
22 | 26090431 | Steinwolle | Laine de roche | Flumroc-Dämmplatte 341 | Panneau isolant Flumroc 341 | 2 | Flumroc AG |  | 150 | 0.04 | 10-240 | 0.29 | 1030 | 1 | 1 |  |  | X | 2028-12-31
22 | 26090432 | Steinwolle | Laine de roche | Flumroc-Dämmplatte DUO / DUO C / DUO D20 | Panneau isolant Flumroc DUO / DUO C / DUO D20 | 2 | Flumroc AG |  | 50 | 0.034 | 50-400 | 0.29 | 1030 | 1 | 1 |  |  | X | 2028-12-31
22 | 26090433 | Steinwolle | Laine de roche | Flumroc-Dämmplatte ECCO | Panneau isolant Flumroc ECCO | 2 | Flumroc AG |  | 75 | 0.036 | 30-240 | 0.29 | 1030 | 1 | 1 |  |  | X | 2028-12-31
22 | 26090434 | Steinwolle | Laine de roche | Flumroc-Dämmplatte MEGA | Panneau isolant Flumroc MEGA | 2 | Flumroc AG |  | 170 | 0.045 | 20-240 | 0.29 | 1030 | 1 | 1 |  |  | X | 2028-12-31
22 | 26090435 | Steinwolle | Laine de roche | Flumroc-Dämmplatte PRIMA | Panneau isolant Flumroc PRIMA | 2 | Flumroc AG |  | 120 | 0.038 | 40-400 | 0.29 | 1030 | 1 | 1 |  |  | X | 2028-12-31
22 | 26090436 | Steinwolle | Laine de roche | Flumroc-Dämmplatte SOPRA | Flumroc-Dämmplatte SOPRA | 2 | Flumroc AG |  | 145 | 0.035 | 60-140 | 0.29 | 1030 | 1 | 1 |  |  | X | 2028-12-31
22 | 26020271 | Steinwolle | Laine de roche | Flumroc-Dämmplatte COMPACT PRO | Panneau isolant Flumroc COMPACT PRO | 2 | Flumroc AG |  | 85 | 0.034 | 60-120 | 0.29 | 1030 | 1 | 1 |  |  | X | 2028-06-30
22 | 26020272 | Steinwolle | Laine de roche | Flumroc-Dämmplatte COMPACT PRO | Panneau isolant Flumroc COMPACT PRO | 2 | Flumroc AG |  | 88 | 0.033 | 140-220 | 0.29 | 1030 | 1 | 1 |  |  | X | 2028-06-30
22 | 26020273 | Steinwolle | Laine de roche | Flumroc-Dämmplatte COMPACT PRO | Panneau isolant Flumroc COMPACT PRO | 2 | Flumroc AG |  | 85 | 0.034 | ≥ 240 | 0.29 | 1030 | 1 | 1 |  |  | X | 2028-06-30
22 | 26020281 | Steinwolle | Laine de roche | Flumroc-Dämmplatte TOPA | Panneau isolant Flumroc TOPA | 2 | Flumroc AG |  | 80 | 0.034 | 40-200 | 0.29 | 1030 | 1 | 1 |  |  | X | 2028-06-30 | Einseitig Glasvlies | Voile de verre sur une face
22 | 26020282 | Steinwolle | Laine de roche | Flumroc-Dämmplatte LENIO | Panneau isolant Flumroc LENIO | 2 | Flumroc AG |  | 85 | 0.034 | 40-200 | 0.29 | 1030 | 1 | 1 |  |  | X | 2028-06-30
22 | 26020283 | Steinwolle | Laine de roche | Flumroc-Dämmplatte PARA | Panneau isolant Flumroc PARA | 2 | Flumroc AG |  | 85 | 0.034 | 60-400 | 0.29 | 1030 | 1 | 1 |  |  | X | 2028-06-30
22 | 25050073 | Steinwolle | Laine de roche | Flumroc-Dämmplatte 1 | Panneau isolant Flumroc 1 | 2 | Flumroc AG |  | 38 | 0.035 | 10-480 | 0.29 | 1030 | 1 | 1 |  |  | X | 2027-06-30 | Generation FUTURO | Génération FUTURO
22 | 25050074 | Steinwolle | Laine de roche | Flumroc-Dämmplatte SOLO | Panneau isolant Flumroc SOLO | 2 | Flumroc AG |  | 38 | 0.035 | 100-480 | 0.29 | 1030 | 1 | 1 |  |  | X | 2027-06-30 | Generation FUTURO | Génération FUTURO
22 | 25050075 | Steinwolle | Laine de roche | Flumroc-Dämmplatte FHW 80 | Panneau isolant Flumroc FHW 80 | 2 | Flumroc AG |  | 80 | 0.034 | 30-380 | 0.29 | 1030 | 1 | 1 |  |  | X | 2027-06-30
22 | 25050076 | Steinwolle | Laine de roche | Flumroc-Dämmplatte ROCA | Panneau isolant Flumroc ROCA | 2 | Flumroc AG |  | 80 | 0.035 | 60-400 | 0.29 | 1030 | 1 | 1 |  |  | X | 2027-06-30
22 | 25050077 | Steinwolle | Laine de roche | Flumroc-Dämmplatte DISSCO | Panneau isolant Flumroc DISSCO | 2 | Flumroc AG |  | 150 | 0.04 | 60-120 | 0.29 | 1030 | 1 | 1 |  |  | X | 2027-06-30
22 | 26010011 | Steinwolle | Laine de roche | Ravatherm Partition Board 50 | Ravatherm Partition Board 50 | 228 | Gigabau AG |  | 50 | 0.035 | 40-100 | 0.29 | 1030 | 1 | 1 |  |  | X | 2027-12-31 | Alubeschichtung | Revêtement en aluminium
22 | 26010012 | Steinwolle | Laine de roche | Ravatherm Roof Board 60 | Ravatherm Roof Board 60 | 228 | Gigabau AG |  | 160 | 0.037 | 30-170 | 0.29 | 1030 | 1 | 1 |  |  | X | 2027-12-31 | Für Dach, Oberfläche gerillt | Pour toiture, surface rainurée
22 | 26010013 | Steinwolle | Laine de roche | Ravatherm External Facade Board 90 | Ravatherm External Facade Board 90 | 228 | Gigabau AG |  | 90 | 0.036 | 30-170 | 0.29 | 1030 | 1 | 1 |  |  | X | 2027-12-31 | Glasfasergewebe-Beschichtung | Revêtement en tissu de fibre de verre
22 | 26010014 | Steinwolle | Laine de roche | Ravatherm Roof Board 30 | Ravatherm Roof Board 30 | 228 | Gigabau AG |  | 115 | 0.036 | 30-60 | 0.29 | 1030 | 1 | 1 |  |  | X | 2027-12-31 | Für Dach, Oberfläche gerillt | Pour toiture, surface rainurée
22 | 26010015 | Steinwolle | Laine de roche | Ravatherm ETICS Board 150 | Ravatherm ETICS Board 150 | 228 | Gigabau AG |  | 150 | 0.036 | 50-140 | 0.29 | 1030 | 1 | 1 |  |  | X | 2027-12-31 | Für WDVS, Oberfläche gerillt | Pour ETICS, surface rainurée
22 | 26080041 | Steinwolle | Laine de roche | Floorrock Acoustic CP2 | Floorrock Acoustic CP2 | 134 | HOSPA GmbH |  | 150 | 0.034 | 1940-12-01 | 0.29 | 1030 | 1 | 1 |  |  | X | 2028-12-31 | Trittschalldämmung | Isolation contre le bruit de choc
22 | 26080042 | Steinwolle | Laine de roche | Floorrock Acoustic CP5 | Floorrock Acoustic CP5 | 134 | HOSPA GmbH |  | 105 | 0.034 | 15-40 | 0.29 | 1030 | 1 | 1 |  |  | X | 2028-12-31 | Trittschalldämmung | Isolation contre le bruit de choc
22 | 26080043 | Steinwolle | Laine de roche | Floorrock Therm | Floorrock Therm | 134 | HOSPA GmbH |  | 170-160 | 0.039 | 20-120 | 0.29 | 1030 | 1 | 1 |  |  | X | 2028-12-31 | Trittschalldämmung | Isolation contre le bruit de choc
22 | 26080044 | Steinwolle | Laine de roche | Hardrock 040 | Hardrock 040 | 134 | HOSPA GmbH |  | 180-165 | 0.039 | 50-160 | 0.29 | 1030 | 1 | 1 |  |  | X | 2028-12-31 | Dachdämmplatte | Panneau isolant pour toitures
22 | 26080045 | Steinwolle | Laine de roche | Masterrock 035 KF | Masterrock 035 KF | 134 | HOSPA GmbH |  | 102 | 0.034 | 80-180 | 0.29 | 1030 | 1 | 1 |  |  | X | 2028-12-31 | Aufsparrendämmung | Isolation sur chevrons
22 | 26030201 | Steinwolle | Laine de roche | Floorrock Acoustic CP3 | Floorrock Acoustic CP3 | 134 | HOSPA GmbH |  | 105-130 | 0.034 | 13-50 | 0.29 | 1030 | 1 | 1 |  |  | X | 2028-06-30 | Trittschalldämmung | Panneau bruit d'impact
22 | 26030202 | Steinwolle | Laine de roche | Coverrock BR 035 | Coverrock BR 035 | 134 | HOSPA GmbH |  | 130-110 | 0.034 | 60-300 | 0.29 | 1030 | 1 | 1 |  |  | X | 2028-06-30 | Putzträgerplatte, Brandriegel | Panneau à crépir, barrière coupe-feu
22 | 25100101 | Steinwolle | Laine de roche | Coverrock X-2 | Coverrock X-2 | 134 | HOSPA GmbH |  | 90 | 0.034 | 80-200 | 0.29 | 1030 | 1 | 1 |  |  | X | 2027-12-31 | Putzträgerplatte für WDVS, beidseitige Haftgrundbeschichtung | Panneau à crépir pour ITE, couche d'accrochage double face
22 | 24090052 | Steinwolle | Laine de roche | Durock Austria 038 | Durock Austria 038 | 134 | HOSPA GmbH |  | 180-140 | 0.038 | 60-180 | 0.29 | 1030 | 1 | 1 |  |  | X | 2026-12-31 | Flachdachdämmung | Pour toits plats
22 | 24090053 | Steinwolle | Laine de roche | Fixrock 032 Austria | Fixrock 032 Austria | 134 | HOSPA GmbH |  | 75 | 0.032 | 60-200 | 0.29 | 1030 | 1 | 1 |  |  | X | 2026-12-31 | Kerndämmung Zweischalenmauerwerk | Isolation centrale de maçonnerie à double paroi
22 | 24090054 | Steinwolle | Laine de roche | Fixrock 035 Austria | Fixrock 035 Austria | 134 | HOSPA GmbH |  | 50 | 0.034 | 60-240 | 0.29 | 1030 | 1 | 1 |  |  | X | 2026-12-31 | Kerndämmung Zweischalenmauerwerk | Isolation centrale de maçonnerie à double paroi
22 | 24090055 | Steinwolle | Laine de roche | Flexirock 035 | Flexirock 035 | 134 | HOSPA GmbH |  | 40 | 0.034 | 80-240 | 0.29 | 1030 | 1 | 1 |  |  | X | 2026-12-31 | Dämmung Schrägdach, Innenwände | Pour toiture inclinée, parois intérieures
22 | 24090056 | Steinwolle | Laine de roche | Klemmrock 035 | Klemmrock 035 | 134 | HOSPA GmbH |  | 41 | 0.034 | 120-240 | 0.29 | 1030 | 1 | 1 |  |  | X | 2026-12-31 | Dämmung zwischen Sparren | Isolation entre chevrons
22 | 24090059 | Steinwolle | Laine de roche | Termarock 40 | Termarock 40 | 134 | HOSPA GmbH |  | 40 | 0.034 | 40-80 | 0.29 | 1030 | 1 | 1 |  |  | X | 2026-12-31 | Innenausbau, Trockenbau | Aménagements intérieurs, constructions à sec
22 | 24090060 | Steinwolle | Laine de roche | Woodrock 035 | Woodrock 035 | 134 | HOSPA GmbH |  | 43 | 0.034 | 60-240 | 0.29 | 1030 | 1 | 1 |  |  | X | 2026-12-31 | Innenausbau, Trockenbau | Aménagements intérieurs, constructions à sec
22 | 26020032 | Steinwolle | Laine de roche | Petravent LV | Petravent LV | 152 | Insundlation Gmbh |  | 50 | 0.034 | 100-250 | 0.29 | 1030 | 1 | 1 |  |  | X | 2027-12-31 | Einseitig schwarzes Glasvlies | Voile de verre noir sur une face
22 | 25100121 | Steinwolle | Laine de roche | Holcim Roof Base 30 | Holcim Roof Base 30 | 152 | Insundlation Gmbh |  | 95 | 0.036 | 50-200 | 0.29 | 1030 | 1 | 1 |  |  | X | 2027-12-31 | Für mehrlagige Verlegung nicht belüfteter Flachdächer | Pour la pose multicouche de toits plats non ventilés
22 | 25100122 | Steinwolle | Laine de roche | Holcim Roof Solo 50 | Holcim Roof Solo 50 | 152 | Insundlation Gmbh |  | 140 | 0.039 | 30-180 | 0.29 | 1030 | 1 | 1 |  |  | X | 2027-12-31
22 | 25100123 | Steinwolle | Laine de roche | Holcim Roof Top 50 | Holcim Roof Top 50 | 152 | Insundlation Gmbh |  | 150 | 0.039 | 20-160 | 0.29 | 1030 | 1 | 1 |  |  | X | 2027-12-31
22 | 25100124 | Steinwolle | Laine de roche | Holcim Roof Top 60 | Holcim Roof Top 60 | 152 | Insundlation Gmbh |  | 160 | 0.039 | 20-160 | 0.29 | 1030 | 1 | 1 |  |  | X | 2027-12-31
22 | 25100125 | Steinwolle | Laine de roche | Holcim Roof Top 70 | Holcim Roof Top 70 | 152 | Insundlation Gmbh |  | 170 | 0.039 | 20-150 | 0.29 | 1030 | 1 | 1 |  |  | X | 2027-12-31
22 | 25050051 | Steinwolle | Laine de roche | Petralight | Petralight | 152 | Insundlation Gmbh |  | 30 | 0.035 | 50-240 | 0.29 | 1030 | 1 | 1 |  |  | X | 2027-06-30
22 | 25010021 | Steinwolle | Laine de roche | Petratop | Petratop | 152 | Insundlation Gmbh |  | 55 | 0.034 | 60-250 | 0.29 | 1030 | 1 | 1 |  |  | X | 2027-06-30 | Platte mit hellem Akustik-Glasvlies | Panneau avec voile de verre acoustique clair
22 | 25080021 | Steinwolle | Laine de roche | Holcim Facade 34 | Holcim Facade 34 | 152 | Insundlation Gmbh |  | 95 | 0.034 | 50-240 | 0.29 | 1030 | 1 | 1 |  |  | X | 2027-06-30 | Für WDVS | Pour ITE
22 | 24100181 | Steinwolle | Laine de roche | Petrafas-34 | Petrafas-34 | 152 | Insundlation Gmbh |  | 90 | 0.034 | 50-250 | 0.29 | 1030 | 1 | 1 |  |  | X | 2026-12-31
22 | 24100182 | Steinwolle | Laine de roche | Petralight-H | Petralight-H | 152 | Insundlation Gmbh |  | 45 | 0.035 | 40-200 | 0.29 | 1030 | 1 | 1 |  |  | X | 2026-12-31
22 | 24100183 | Steinwolle | Laine de roche | Petralamela-FG | Petralamela-FG | 152 | Insundlation Gmbh |  | 80 | 0.037 | 50-200 | 0.29 | 1030 | 1 | 1 |  |  | X | 2026-12-31 | Angeschrägte, einseitig beschichtete Platten | Panneaux chanfreinés, revêtus sur une face
22 | 24100184 | Steinwolle | Laine de roche | Petraroof | Petraroof | 152 | Insundlation Gmbh |  | 130 | 0.037 | 30-180 | 0.29 | 1030 | 1 | 1 |  |  | X | 2026-12-31 | Erhöhte Trittfestigkeit, für Flachdach | Résistance accrue, pour toits plats
22 | 24100185 | Steinwolle | Laine de roche | Petralamela | Petralamela | 152 | Insundlation Gmbh |  | 80 | 0.04 | 50-350 | 0.29 | 1030 | 1 | 1 |  |  | X | 2026-12-31 | Platte mit paralleler Faserausrichtung | Panneau avec orientation parallèle des fibres
22 | 26070021 | Steinwolle | Laine de roche | HFD N+K | HFD N+K | 232 | Knauf Insulation GmbH |  | 160 | 0.039 | 60-120 | 0.29 | 1030 | 1 | 1 |  |  | X | 2028-12-31
22 | 26070022 | Steinwolle | Laine de roche | Dachdämmplatte KON 70 | Dachdämmplatte KON 70 | 232 | Knauf Insulation GmbH |  | 145 | 0.038 | 20-203 | 0.29 | 1030 | 1 | 1 |  |  | X | 2028-12-31
22 | 26070023 | Steinwolle | Laine de roche | Dachdämmplatte KON 90 | Dachdämmplatte KON 90 | 232 | Knauf Insulation GmbH |  | 165 | 0.039 | 40-203 | 0.29 | 1030 | 1 | 1 |  |  | X | 2028-12-31
22 | 25090021 | Steinwolle | Laine de roche | DDP-X | DDP-X | 164 | Knauf Insulation GmbH |  | 160 | 0.039 | 50-200 | 0.29 | 1030 | 1 | 1 |  |  | X | 2027-12-31 | Flachdach-Dämmplatte mit erhöhter Druckfestigkeit | Panneau d‘isolation pour toiture-terrasse avec résistance accrue à la compression
22 | 25090022 | Steinwolle | Laine de roche | DPF 30 | DPF 30 | 164 | Knauf Insulation GmbH |  | 30 | 0.036 | 40-240 | 0.29 | 1030 | 1 | 1 |  |  | X | 2027-12-31 | Trennwand-Dämmplatte | Panneau d’isolation pour cloisons
22 | 25090023 | Steinwolle | Laine de roche | FKD-U RS C2 | FKD-U RS C2 | 164 | Knauf Insulation GmbH |  | 125 | 0.034 | 20-50 | 0.29 | 1030 | 1 | 1 |  |  | X | 2027-12-31 | Putzträgerplatte für Fensterleibungen | Panneau de support d'enduit pour embrasures de fenêtres
22 | 25090024 | Steinwolle | Laine de roche | FPL-035, FPL-035 GS | FPL-035, FPL-035 GS | 164 | Knauf Insulation GmbH |  | 50 | 0.034 | 60-200 | 0.29 | 1030 | 1 | 1 |  |  | X | 2027-12-31 | Für hinterlüftete Fassaden und Zweischalenmauerwerk; ohne/mit Glasvlies | Pour façades ventilées et maçonneries à double paroi; sans/avec voile de verre
22 | 25090025 | Steinwolle | Laine de roche | KP-035, KP-035 HB | KP-035, KP-035 HB | 164 | Knauf Insulation GmbH |  | 52 | 0.034 | 40-240 | 0.29 | 1030 | 1 | 1 |  |  | X | 2027-12-31 | Klemmplatte | Panneau d’isolation à encastrer
22 | 25090026 | Steinwolle | Laine de roche | SDP-035 | SDP-035 | 164 | Knauf Insulation GmbH |  | 110 | 0.034 | 60-220 | 0.29 | 1030 | 1 | 1 |  |  | X | 2027-12-31 | Für geneigte Dächer | Pour toitures en pente
22 | 25090027 | Steinwolle | Laine de roche | TPD | TPD | 164 | Knauf Insulation GmbH |  | 150 | 0.039 | 20-120 | 0.29 | 1030 | 1 | 1 |  |  | X | 2027-12-31 | Boden-Dämmplatte | Panneau isolant pour sol
22 | 25090028 | Steinwolle | Laine de roche | TPE | TPE | 164 | Knauf Insulation GmbH |  | 130 | 0.034 | 20-35 | 0.29 | 1030 | 1 | 1 |  |  | X | 2027-12-31 | Trittschalldämmplatte | Panneau d’isolation contre les bruits d‘impact
22 | 25090029 | Steinwolle | Laine de roche | TPS | TPS | 164 | Knauf Insulation GmbH |  | 115 | 0.034 | 25-35 | 0.29 | 1030 | 1 | 1 |  |  | X | 2027-12-31 | Trittschalldämmplatte | Panneau d’isolation contre les bruits d‘impact
22 | 25060051 | Steinwolle | Laine de roche | DDP2-U PLUS 800 | DDP2-U PLUS 800 | 164 | Knauf Insulation GmbH |  | 135 | 0.037 | 80-200 | 0.29 | 1030 | 1 | 1 |  |  | X | 2027-06-30 | Flachdach-Dämmplatte; Oberlage höher verdichtet | Panneau pour toitures plates; couche supérieure comprimée
22 | 25060052 | Steinwolle | Laine de roche | FKD-MAX C2 | FKD-MAX C2 | 164 | Knauf Insulation GmbH |  | 102 | 0.034 | 60-300 | 0.29 | 1030 | 1 | 1 |  |  | X | 2027-06-30 | Putzträgerplatte, beidseitig Silikatbeschichtung | Panneau support d'enduit, revêtement silicate sur les deux faces
22 | 25060053 | Steinwolle | Laine de roche | FKD-LIGHT C2 | FKD-LIGHT C2 | 164 | Knauf Insulation GmbH |  | 80 | 0.034 | 60-300 | 0.29 | 1030 | 1 | 1 |  |  | X | 2027-06-30 | Putzträgerplatte, beidseitig Silikatbeschichtung | Panneau support d'enduit, revêtement silicate sur les deux faces
22 | 25060054 | Steinwolle | Laine de roche | FPL-035 GVB | FPL-035 GVB | 164 | Knauf Insulation GmbH |  | 50 | 0.034 | 50-200 | 0.29 | 1030 | 1 | 1 |  |  | X | 2027-06-30 | Hinterlüftete Fassaden, Zweischalenmauerwerk; einseitig schwarzes Glasvlies | Façades ventilées, maçonnerie à double paroi; voile de verre noir sur une face
22 | 24090021 | Steinwolle | Laine de roche | DPF-40 | DPF-40 | 164 | Knauf Insulation GmbH |  | 42 | 0.035 | 30-100 | 0.29 | 1030 | 1 | 1 |  |  | X | 2026-12-31 | Feuerschutzplatte | Panneau d’isolation ignifuge
22 | 24090022 | Steinwolle | Laine de roche | FKD-T FB C2 | FKD-T FB C2 | 164 | Knauf Insulation GmbH |  | 100 | 0.034 | 100-300 | 0.29 | 1030 | 1 | 1 |  |  | X | 2026-12-31 | Putzträgerbrandriegel | Panneau coupe-feu
22 | 24090023 | Steinwolle | Laine de roche | FPS | FPS | 164 | Knauf Insulation GmbH |  | 65 | 0.034 | 30-240 | 0.29 | 1030 | 1 | 1 |  |  | X | 2026-12-31 | Fassaden-Dämmplatte | Panneau d’isolation pour façades
22 | 24090024 | Steinwolle | Laine de roche | KP-036, KP-036/HB | KP-036, KP-036/HB | 164 | Knauf Insulation GmbH |  | 42 | 0.035 | 30-100 | 0.29 | 1030 | 1 | 1 |  |  | X | 2026-12-31 | Klemmplatte | Panneau d’isolation à encastrer
22 | 24090025 | Steinwolle | Laine de roche | FKD Performance | FKD Performance | 164 | Knauf Insulation GmbH |  | 88 | 0.033 | 100-300 | 0.29 | 1030 | 1 | 1 |  |  | X | 2026-12-31 | Putzträgerplatte für WDVS | Panneau pour WDVS
22 | 24090026 | Steinwolle | Laine de roche | FKD Light C1 | FKD Light C1 | 164 | Knauf Insulation GmbH |  | 80 | 0.034 | 100-300 | 0.29 | 1030 | 1 | 1 |  |  | X | 2026-12-31 | Putzträgerplatte für WDVS | Panneau pour WDVS
22 | 25020011 | Steinwolle | Laine de roche | Thermo R Fassade Eco Light | Thermo R Fassade Eco Light | 216 | Pafile srl |  | 80 | 0.034 | 140-200 | 0.29 | 1030 | 1 | 1 |  |  | X | 2027-06-30 | Für Hohlräume, hinterlüftete Fassaden, WDVS | Pour cavités, façades ventilées, lTE
22 | 26080061 | Steinwolle | Laine de roche | PAROC WAS 45, PAROC WAS 50 | PAROC WAS 45, PAROC WAS 50 | 95 | Paroc GmbH |  | 45-60 | 0.034 | 30-240 | 0.29 | 1030 | 1 | 1 |  |  | X | 2028-12-31 | Fassadendämmplatte, unkaschiert | Panneau isolant pour façades, sans revêtement
22 | 26080062 | Steinwolle | Laine de roche | PAROC FAS 10cc | PAROC FAS 10cc | 95 | Paroc GmbH |  | 74-94 | 0.034 | 60-300 | 0.29 | 1030 | 1 | 1 |  |  | X | 2028-12-31 | Putzträgerplatte, beidseitig haftbeschichtet | Panneau à crépir, revêtu d'une couche adhésive des deux côtés
22 | 26080063 | Steinwolle | Laine de roche | PAROC Solid | PAROC Solid | 95 | Paroc GmbH |  | 26-35 | 0.037 | 40-240 | 0.29 | 1030 | 1 | 1 |  |  | X | 2028-12-31 | Mehrzweckdämmplatte, unkaschiert | Panneau isolant polyvalent, sans revêtement
22 | 26080064 | Steinwolle | Laine de roche | PAROC Ultra plus | PAROC Ultra plus | 95 | Paroc GmbH |  | 38-50 | 0.034 | 40-200 | 0.29 | 1030 | 1 | 1 |  |  | X | 2028-12-31 | Mehrzweckdämmplatte, unkaschiert | Panneau isolant polyvalent, sans revêtement
22 | 26020143 | Steinwolle | Laine de roche | Sillatherm WVP 1-035 | Sillatherm WVP 1-035 | 85 | Saint-Gobain ISOVER G+H AG |  | 120 | 0.034 | 40-240 | 0.29 | 1030 | 1 | 1 |  |  | X | 2028-06-30 | Für verputzte Aussenwanddämmsysteme | Panneau à crépir
22 | 26020144 | Steinwolle | Laine de roche | Sillatherm Light 035 | Sillatherm Light 035 | 85 | Saint-Gobain ISOVER G+H AG |  | 90 | 0.034 | 80-240 | 0.29 | 1030 | 1 | 1 |  |  | X | 2028-06-30 | Für verputzte Aussenwanddämmsysteme | Panneau à crépir
22 | 26090341 | Steinwolle | Laine de roche | ROC Typ 1 | ROC Type 1 | 17 | swisspor AG |  | 30 | 0.036 | 30-240 | 0.29 | 1030 | 1 | 1 |  |  | X | 2028-12-31
22 | 26090342 | Steinwolle | Laine de roche | ROC Typ 3 | ROC Type 3 | 17 | swisspor AG |  | 60 | 0.034 | 30-240 | 0.29 | 1030 | 1 | 1 |  |  | X | 2028-12-31
22 | 26090343 | Steinwolle | Laine de roche | ROC Typ 150 (Dach) | ROC Type 150 (toit) | 17 | swisspor AG |  | 150 | 0.038 | 60-200 | 0.29 | 1030 | 1 | 1 |  |  | X | 2028-12-31
22 | 26090344 | Steinwolle | Laine de roche | ROC Bodenplatte | ROC Panneau de sol | 17 | swisspor AG |  | 150 | 0.039 | 20-100 | 0.29 | 1030 | 1 | 1 |  |  | X | 2028-12-31
22 | 26090345 | Steinwolle | Laine de roche | ROC Bodenplatte TS 3 | ROC Panneau de sol TS 3 | 17 | swisspor AG |  | 140 | 0.034 | 20-30 | 0.29 | 1030 | 1 | 1 |  |  | X | 2028-12-31 | Trittschalldämmplatte | Isolation contre les bruits d'impact
22 | 26090346 | Steinwolle | Laine de roche | ROC Bodenplatte TS 5 | ROC Panneau de sol TS 5 | 17 | swisspor AG |  | 100 | 0.034 | 15-40 | 0.29 | 1030 | 1 | 1 |  |  | X | 2028-12-31 | Trittschalldämmplatte | Isolation contre les bruits d'impact
22 | 26090347 | Steinwolle | Laine de roche | ROC Trennwandplatte 034 | ROC Panneau de cloison 034 | 17 | swisspor AG |  | 50 | 0.034 | 40-100 | 0.29 | 1030 | 1 | 1 |  |  | X | 2028-12-31
22 | 26090348 | Steinwolle | Laine de roche | ROC Trennwandplatte 039 | ROC Panneau de cloison 039 | 17 | swisspor AG |  | 27-30 | 0.039 | 40-80 | 0.29 | 1030 | 1 | 1 |  |  | X | 2028-12-31
22 | 25090061 | Steinwolle | Laine de roche | swissporTETTO Roc | swissporTETTO Roc | 17 | swisspor AG |  | 110 | 0.034 | 80-200 | 0.29 | 1030 | 1 | 1 |  |  | X | 2027-12-31
22 | 25050081 | Steinwolle | Laine de roche | swissporROC Putzträgerplatte | swissporROC Panneau à crépir | 17 | swisspor AG |  | 125 | 0.035 | 20-50 | 0.29 | 1030 | 1 | 1 |  |  | X | 2027-06-30
22 | 25050082 | Steinwolle | Laine de roche | swissporROC Putzträgerplatte | swissporROC Panneau à crépir | 17 | swisspor AG |  | 80 | 0.034 | 60-200 | 0.29 | 1030 | 1 | 1 |  |  | X | 2027-06-30
22 | 25050083 | Steinwolle | Laine de roche | swissporROC Putzträgerplatte | swissporROC Panneau à crépir | 17 | swisspor AG |  | 102 | 0.034 | 210-300 | 0.29 | 1030 | 1 | 1 |  |  | X | 2027-06-30
22 | 25050091 | Steinwolle | Laine de roche | swissporROC Vento 034 black | swissporROC Vento 034 black | 17 | swisspor AG |  | 50 | 0.034 | 60-220 | 0.29 | 1030 | 1 | 1 |  |  | X | 2027-06-30 | Einseitig Glasvlies | Voile de verre d'une coté
64 | 64.01 | Steinwolle lose | Laine de roche en vrac | Steinwolle: lose; nicht SIA-kontrolliert | Laine de roche: en vrac; non contrôlé par SIA |  |  | 30-100 |  | 0.05 |  | 0.29 | 1030 | 1 | 1 | X | X |  |  | an der Verwendungsstelle hergestellte Wärmedämmstoffe | isolation thermique exécutée in situ
64 | 24100011 | Steinwolle lose | Laine de roche en vrac | Astratherm Steinwolle-Granulat | Astratherm Steinwolle-Granulat | 153 | Armacell Austria GmbH |  | 60-135 | 0.039 | 10-400 | [6 empty] | X | 2026-12-31 | Einblasdämmung | Isolation par soufflage
64 | 26020241 | Steinwolle lose | Laine de roche en vrac | CLIMABLOW STW Steinwolle | CLIMABLOW STW Steinwolle | 172 | Climasonic Produktions- und Vertriebsges. mbH |  | 80-120 | 0.04 | 10-400 | [6 empty] | X | 2028-06-30 | Lose Steinwolleflocken bzw. Granulat | Flocons de laine de roche
64 | 26020031 | Steinwolle lose | Laine de roche en vrac | INFIL-Steinwollegranulat | INFIL-Steinwollegranulat | 152 | Insundlation Gmbh |  | 80-100 | 0.038 | variabel | [6 empty] | X | 2028-06-30 | Einblasdämmung | Isolation par soufflage
64 | 24090027 | Steinwolle lose | Laine de roche en vrac | ProtectFill, Füllflocken FL | ProtectFill, Füllflocken FL | 164 | Knauf Insulation GmbH |  | 60-140 | 0.038 | 40-240 | [6 empty] | X | 2026-12-31 | Einblaswolle | Laine à insuffler
64 | 26020232 | Steinwolle lose | Laine de roche en vrac | steinwool Mineralwolle Flocken | steinwool Mineralwolle Flocken | 87 | Steinbacher Dämmstoff GmbH |  | 80-120 | 0.04 | 10-400 | [6 empty] | X | 2028-06-30 | Lose Steinwolleflocken bzw. Granulat | Flocons de laine de roche
64 | 26020104 | Steinwolle lose | Laine de roche en vrac | swissporROC Füllflocken | swissporROC Füllflocken | 17 | swisspor AG |  | 80-100 | 0.038 | variabel | [6 empty] | X | 2028-06-30
23 | 23.01 | Glaswolle | Laine de verre | Glaswolle: Platten, Matten, Rollen; nicht SIA-kontrolliert | Laine de verre: panneaux, matelas, rouleaux; non contrôlé par SIA |  |  | 18-60 |  | 0.04 |  | 0.2861111 | 1030 | 1 | 1 | X | X
23 | 23.02 | Glaswolle | Laine de verre | Glaswolle: Platten, Matten, Rollen; nicht SIA-kontrolliert | Laine de verre: panneaux, matelas, rouleaux; non contrôlé par SIA |  |  | < 18 oder/ou > 60 |  | 0.044 |  | 0.2861111 | 1030 | 1 | 1 | X | X
23 | 26030151 | Glaswolle | Laine de verre | TI 432 U | TI 432 U | 54 | Knauf Insulation GmbH |  | 32 | 0.031 | 30-260 | 0.29 | 1030 | 1 | 1 |  |  | X | 2028-06-30 | Naturvlieskaschierung | Revêtu d'un voile naturel
23 | 26030152 | Glaswolle | Laine de verre | TI 132 U | TI 132 U | 54 | Knauf Insulation GmbH |  | 32 | 0.031 | 40-260 | 0.29 | 1030 | 1 | 1 |  |  | X | 2028-06-30 | Unkaschiert | Sans revêtement
23 | 26030153 | Glaswolle | Laine de verre | TP KD 432 | TP KD 432 | 54 | Knauf Insulation GmbH |  | 32 | 0.031 | 30-260 | 0.29 | 1030 | 1 | 1 |  |  | X | 2028-06-30 | Naturvlieskaschierung | Revêtu d'un voile naturel
23 | 26030154 | Glaswolle | Laine de verre | TP 432 B | TP 432 B | 54 | Knauf Insulation GmbH |  | 32 | 0.031 | 20-260 | 0.29 | 1030 | 1 | 1 |  |  | X | 2028-06-30 | Schwarze Vlieskaschierung | Revêtu d'un voile noir
23 | 26030155 | Glaswolle | Laine de verre | TI 135 U | TI 135 U | 54 | Knauf Insulation GmbH |  | 24 | 0.034 | 20-370 | 0.29 | 1030 | 1 | 1 |  |  | X | 2028-06-30 | Unkaschiert | Sans revêtement
23 | 26030156 | Glaswolle | Laine de verre | KF3 | KF3 | 54 | Knauf Insulation GmbH |  | 30-74 | 0.031 | 100-260 | 0.29 | 1030 | 1 | 1 |  |  | X | 2028-06-30 | Unkaschiert | Sans revêtement
23 | 26030157 | Glaswolle | Laine de verre | UF3/V | UF3/V | 54 | Knauf Insulation GmbH |  | 30-74 | 0.031 | 30-60 | 0.29 | 1030 | 1 | 1 |  |  | X | 2028-06-30 | Naturvlieskaschierung | Revêtu d'un voile naturel
23 | 26030158 | Glaswolle | Laine de verre | EP3 | EP3 | 54 | Knauf Insulation GmbH |  | 30-74 | 0.032 | 20-30 | 0.29 | 1030 | 1 | 1 |  |  | X | 2028-06-30 | Trittschalldämmplatte | Panneau bruit d'impact
23 | 26030159 | Glaswolle | Laine de verre | Mineral Plus ADP 030 | Mineral Plus ADP 030 | 54 | Knauf Insulation GmbH |  | 61 | 0.03 | 80-200 | 0.29 | 1030 | 1 | 1 |  |  | X | 2028-06-30 | Unkaschiert | Sans revêtement
23 | 25090241 | Glaswolle | Laine de verre | TPT 03 R | TPT 03 R | 54 | Knauf Insulation GmbH |  | 90 | 0.032 | 20-30 | 0.29 | 1030 | 1 | 1 |  |  | X | 2027-12-31 | Trittschalldämmrolle, kaschiert mit PE-Folie | Rouleau d'isolation aux bruits d'impact, revêtu d'un film PE
23 | 25070011 | Glaswolle | Laine de verre | TP 116 | TP 116 | 54 | Knauf Insulation GmbH |  | 15 | 0.037 | 40-160 | 0.29 | 1030 | 1 | 1 |  |  | X | 2027-12-31 | Platten, unkaschiert | Panneaux, non revêtus
23 | 25090151 | Glaswolle | Laine de verre | Mineral Plus Smart Ceiling | Mineral Plus Smart Ceiling | 54 | Knauf Insulation GmbH |  | 65 | 0.031 | 50-160 | 0.29 | 1030 | 1 | 1 |  |  | X | 2027-12-31 | Mit weissem Glasvlies | Avec voile de verre blanc
23 | 25090152 | Glaswolle | Laine de verre | TPT 03 | TPT 03 | 54 | Knauf Insulation GmbH |  | 90 | 0.032 | 20-30 | 0.29 | 1030 | 1 | 1 |  |  | X | 2027-12-31 | Trittschalldämmplatte, unkaschiert | Panneau d’isolation contre les bruits d‘impact, sans revêtement
23 | 25090153 | Glaswolle | Laine de verre | TP 440 | TP 440 | 54 | Knauf Insulation GmbH |  | 20 | 0.034 | 20-50 | 0.29 | 1030 | 1 | 1 |  |  | X | 2027-12-31 | Akustikdämmplatte, schwarze Kaschierung | Panneau acoustique, revêtement noir
23 | 25090154 | Glaswolle | Laine de verre | Naturoll D 035 | Naturoll D 035 | 54 | Knauf Insulation GmbH |  | 24 | 0.034 | 20-370 | 0.29 | 1030 | 1 | 1 |  |  | X | 2027-12-31 | Klemmrolle, unkaschiert | Feutre de serrage, sans revêtement
23 | 25090155 | Glaswolle | Laine de verre | Mineral Plus KP 034 | Mineral Plus KP 034 | 54 | Knauf Insulation GmbH |  | 22 | 0.034 | 30-240 | 0.29 | 1030 | 1 | 1 |  |  | X | 2027-12-31 | Unkaschiert | Sans revêtement
23 | 25090156 | Glaswolle | Laine de verre | Mineral Plus HB 034 | Mineral Plus HB 034 | 54 | Knauf Insulation GmbH |  | 22 | 0.034 | 50-240 | 0.29 | 1030 | 1 | 1 |  |  | X | 2027-12-31 | Unkaschiert | Sans revêtement
23 | 25090157 | Glaswolle | Laine de verre | Mineral Plus FP 030 B | Mineral Plus FP 030 B | 54 | Knauf Insulation GmbH |  | 50-55 | 0.03 | 60-240 | 0.29 | 1030 | 1 | 1 |  |  | X | 2027-12-31 | Mit schwarzem Vlies | Avec voile noir
23 | 25090158 | Glaswolle | Laine de verre | EP | EP | 54 | Knauf Insulation GmbH |  | 70 | 0.032 | 15-40 | 0.29 | 1030 | 1 | 1 |  |  | X | 2027-12-31 | Trittschalldämmplatte, unkaschiert | Panneau d’isolation contre les bruits d‘impact, sans revêtement
23 | 25090159 | Glaswolle | Laine de verre | FD3/V | FD3/V | 54 | Knauf Insulation GmbH |  | 30-33 | 0.031 | 60-260 | 0.29 | 1030 | 1 | 1 |  |  | X | 2027-12-31 | Mit schwarzem Vlies | Avec voile noir
23 | 25090160 | Glaswolle | Laine de verre | DF2-H | DF2-H | 54 | Knauf Insulation GmbH |  | 19-22 | 0.034 | 50-300 | 0.29 | 1030 | 1 | 1 |  |  | X | 2027-12-31 | Unkaschiert | Sans revêtement
23 | 25090161 | Glaswolle | Laine de verre | KF2 | KF2 | 54 | Knauf Insulation GmbH |  | 19-22 | 0.034 | 100-300 | 0.29 | 1030 | 1 | 1 |  |  | X | 2027-12-31 | Klemmfilz, unkaschiert | Feutre de serrage, sans revêtement
23 | 25090162 | Glaswolle | Laine de verre | SSP2/V | SSP2/V | 54 | Knauf Insulation GmbH |  | 19-22 | 0.034 | 25-240 | 0.29 | 1030 | 1 | 1 |  |  | X | 2027-12-31 | Für Akustikdecken, mit schwarzem Vlies | Pour plafonds acoustiques, avec voile noir
23 | 25090163 | Glaswolle | Laine de verre | TW1 | TW1 | 54 | Knauf Insulation GmbH |  | 14-17 | 0.037 | 30-200 | 0.29 | 1030 | 1 | 1 |  |  | X | 2027-12-31 | Unkaschiert | Sans revêtement
23 | 25020061 | Glaswolle | Laine de verre | TPT 01 | TPT 01 | 54 | Knauf Insulation GmbH |  | 60 | 0.032 | 15-40 | 0.29 | 1030 | 1 | 1 |  |  | X | 2027-06-30 | Glaswolle, unkaschiert | Laine de verre non revêtue
23 | 25020062 | Glaswolle | Laine de verre | Naturoll 032 | Naturoll 032 | 54 | Knauf Insulation GmbH |  | 29-32 | 0.032 | 20-370 | 0.29 | 1030 | 1 | 1 |  |  | X | 2027-06-30 | Glaswolle, unkaschiert | Laine de verre non revêtue
23 | 24090191 | Glaswolle | Laine de verre | TP 115 | TP 115 | 54 | Knauf Insulation GmbH |  | 15 | 0.037 | 20-370 | 0.29 | 1030 | 1 | 1 |  |  | X | 2026-12-31 | Platten, unkaschiert | Panneaux, non revêtus
23 | 24090192 | Glaswolle | Laine de verre | TP 120 A | TP 120 A | 54 | Knauf Insulation GmbH |  | 25 | 0.034 | 20-260 | 0.29 | 1030 | 1 | 1 |  |  | X | 2026-12-31 | Platten, unkaschiert | Panneaux, non revêtus
23 | 24090193 | Glaswolle | Laine de verre | TP KD 430 | TP KD 430 | 54 | Knauf Insulation GmbH |  | 25 | 0.034 | 40-240 | 0.29 | 1030 | 1 | 1 |  |  | X | 2026-12-31 | Platten, Glasvlies-Beschichtung | Panneaux, revêtus de voile de verre
23 | 26030071 | Glaswolle | Laine de verre | SAGLAN (031) SB 55 / SB 55 K / SA 55 Vs | SAGLAN (031) SB 55 / SB 55 K / SA 55 Vs | 11 | Sager AG |  | 52 | 0.031 | 20-160 | 0.29 | 1030 | 1 | 1 |  |  | X | 2028-06-30
23 | 26030072 | Glaswolle | Laine de verre | SAGLAN (032) FA 40 / FA 40 Vn / FA 40 Vs | SAGLAN (032) FA 40 / FA 40 Vn / FA 40 Vs | 11 | Sager AG |  | 38 | 0.032 | 10-260 | 0.29 | 1030 | 1 | 1 |  |  | X | 2028-06-30
23 | 26030073 | Glaswolle | Laine de verre | SAGLAN (032) FA Light / FA Light Vn / FA Light Vs | SAGLAN (032) FA Light / FA Light Vn / FA Light Vs | 11 | Sager AG |  | 30 | 0.032 | 20-300 | 0.29 | 1030 | 1 | 1 |  |  | X | 2028-06-30
23 | 26030074 | Glaswolle | Laine de verre | SAGLAN (032) SB 40 / SR 40 / SA 40 A / SK 40 Vs | SAGLAN (032) SB 40 / SR 40 / SA 40 A / SK 40 Vs | 11 | Sager AG |  | 38 | 0.032 | 20-260 | 0.29 | 1030 | 1 | 1 |  |  | X | 2028-06-30
23 | 26030075 | Glaswolle | Laine de verre | SAGLAN (032) SR 30 / SI 30 / SK 32 / SKN 32 | SAGLAN (032) SR 30 / SI 30 / SK 32 / SKN 32 | 11 | Sager AG |  | 30 | 0.032 | 60-200 | 0.29 | 1030 | 1 | 1 |  |  | X | 2028-06-30
23 | 26030076 | Glaswolle | Laine de verre | SAGLAN (035) DF70 | SAGLAN (035) DF70 | 11 | Sager AG |  | 70 | 0.035 | 40-220 | 0.29 | 1030 | 1 | 1 |  |  | X | 2028-06-30 | Druckfeste Dämmplatte | Panneau résistant à la pression
23 | 26030077 | Glaswolle | Laine de verre | SAGLAN (035) SA 25 / SA 25 Vs / SI 25 / SI 25 A | SAGLAN (035) SA 25 / SA 25 Vs / SI 25 / SI 25 A | 11 | Sager AG |  | 25 | 0.035 | 20-100 | 0.29 | 1030 | 1 | 1 |  |  | X | 2028-06-30
23 | 26030078 | Glaswolle | Laine de verre | SAGLAN (035) SI 30 K A | SAGLAN (035) SI 30 K A | 11 | Sager AG |  | 30 | 0.035 | 40-160 | 0.29 | 1030 | 1 | 1 |  |  | X | 2028-06-30
23 | 26030079 | Glaswolle | Laine de verre | SAGLAN (038) R 300 / 300 | SAGLAN (038) R 300 / 300 | 11 | Sager AG |  | 14 | 0.038 | 20-300 | 0.29 | 1030 | 1 | 1 |  |  | X | 2028-06-30
23 | 26030080 | Glaswolle | Laine de verre | SAGLAN (038) TCR Vnl | SAGLAN (038) TCR Vnl | 11 | Sager AG |  | 16 | 0.038 | 45-120 | 0.29 | 1030 | 1 | 1 |  |  | X | 2028-06-30
23 | 25090181 | Glaswolle | Laine de verre | ISO-SWISS | ISO-SWISS | 11 | Sager AG |  | 52 | 0.031 | 20-200 | 0.29 | 1030 | 1 | 1 |  |  | X | 2027-12-31
23 | 25090182 | Glaswolle | Laine de verre | SAGLAN (032) SB 35 | SAGLAN (032) SB 35 | 11 | Sager AG |  | 35 | 0.032 | 15-260 | 0.29 | 1030 | 1 | 1 |  |  | X | 2027-12-31
23 | 25090183 | Glaswolle | Laine de verre | SAGLAN (031) ST | SAGLAN (031) ST | 11 | Sager AG |  | 78 | 0.031 | 10-30 | 0.29 | 1030 | 1 | 1 |  |  | X | 2027-12-31 | Trittschalldämmplatte | Panneau bruit d'impact
23 | 25090184 | Glaswolle | Laine de verre | SAGLAN (032) SBR plus, SBR plus Sparren | SAGLAN (032) SBR plus, SBR plus Sparren | 11 | Sager AG |  | 30 | 0.032 | 60-200 | 0.29 | 1030 | 1 | 1 |  |  | X | 2027-12-31
23 | 24090291 | Glaswolle | Laine de verre | SAGLAN (030) FA 50 Carbolane | SAGLAN (030) FA 50 Carbolane | 11 | Sager AG |  | 45 | 0.03 | 30-240 | 0.29 | 1030 | 1 | 1 |  |  | X | 2026-12-31 | Hydrophobiert; verfestigte Sichtseite | Imperméabilisé; face apparente durcie
23 | 24090292 | Glaswolle | Laine de verre | SAGLAN (031) SA 60 | SAGLAN (031) SA 60 | 11 | Sager AG |  | 60 | 0.031 | 15-240 | 0.29 | 1030 | 1 | 1 |  |  | X | 2026-12-31 | Akustikplatte | Panneau acoustique
23 | 24090293 | Glaswolle | Laine de verre | SAGLAN (031) SA 70 | SAGLAN (031) SA 70 | 11 | Sager AG |  | 70 | 0.031 | 15-240 | 0.29 | 1030 | 1 | 1 |  |  | X | 2026-12-31 | Akustikplatte | Panneau acoustique
23 | 24090294 | Glaswolle | Laine de verre | SAGLAN (031) SA 90 | SAGLAN (031) SA 90 | 11 | Sager AG |  | 90 | 0.032 | 15-120 | 0.29 | 1030 | 1 | 1 |  |  | X | 2026-12-31 | Akustikplatte | Panneau acoustique
23 | 24090295 | Glaswolle | Laine de verre | SAGLAN (032) ST 100 | SAGLAN (032) ST 100 | 11 | Sager AG |  | 110 | 0.032 | 22-62 | 0.29 | 1030 | 1 | 1 |  |  | X | 2026-12-31 | Akustikplatte | Panneau acoustique
23 | 24090296 | Glaswolle | Laine de verre | SAGLAN (035) SB 22 | SAGLAN (035) SB 22 | 11 | Sager AG |  | 20 | 0.035 | 30-300 | 0.29 | 1030 | 1 | 1 |  |  | X | 2026-12-31 | Halbsteife Dämmplatte | Panneau isolant semi-rigide
23 | 24090297 | Glaswolle | Laine de verre | SAGLAN (035) SBR | SAGLAN (035) SBR | 11 | Sager AG |  | 20 | 0.035 | 60-260 | 0.29 | 1030 | 1 | 1 |  |  | X | 2026-12-31 | Sparrenrolle | Feutre chevron en rouleau
23 | 24090298 | Glaswolle | Laine de verre | SAGLAN (035) SBR Sparren | SAGLAN (035) SBR chevrons | 11 | Sager AG |  | 20 | 0.035 | 60-260 | 0.29 | 1030 | 1 | 1 |  |  | X | 2026-12-31 | Sparrenrolle | Feutre chevron en rouleau
23 | 24090299 | Glaswolle | Laine de verre | SAGLAN (035) SR 22 | SAGLAN (035) SR 22 | 11 | Sager AG |  | 19 | 0.035 | 60-300 | 0.29 | 1030 | 1 | 1 |  |  | X | 2026-12-31 | Sparrenplatte | Panneau chevron
23 | 24090301 | Glaswolle | Laine de verre | SAGLAN (035) TC | SAGLAN (035) TC | 11 | Sager AG |  | 19 | 0.035 | 45-100 | 0.29 | 1030 | 1 | 1 |  |  | X | 2026-12-31 | Akustikplatte für Raumtrennwände | Panneau acoustique pour cloisons de pièces
23 | 26090501 | Glaswolle | Laine de verre | THERMO-PLUS | THERMO-PLUS | 4 | Saint-Gobain Isover AG |  | 49 | 0.031 | 20-200 | 0.29 | 1030 | 1 | 1 |  |  | X | 2028-12-31 | Steife Platten | Panneaux rigides
23 | 26090502 | Glaswolle | Laine de verre | THERMO-PLUS COLOR | THERMO-PLUS COLOR | 4 | Saint-Gobain Isover AG |  | 49 | 0.031 | 30-200 | 0.29 | 1030 | 1 | 1 |  |  | X | 2028-12-31 | Steife Platten | Panneaux rigides
23 | 26090503 | Glaswolle | Laine de verre | ISOVER PBS 50 | ISOVER PBS 50 | 4 | Saint-Gobain Isover AG |  | 49 | 0.031 | 20-200 | 0.29 | 1030 | 1 | 1 |  |  | X | 2028-12-31 | Steife Platten | Panneaux rigides
23 | 26090504 | Glaswolle | Laine de verre | ISOVER PB A 031 | ISOVER PB A 031 | 4 | Saint-Gobain Isover AG |  | 49 | 0.031 | 30-200 | 0.29 | 1030 | 1 | 1 |  |  | X | 2028-12-31 | Steife Platten, Schallabsorption | Panneaux rigides, absorption phonique
23 | 26090505 | Glaswolle | Laine de verre | ISOVER PB M 034 | ISOVER PB M 034 | 4 | Saint-Gobain Isover AG |  | 20 | 0.034 | 30-260 | 0.29 | 1030 | 1 | 1 |  |  | X | 2028-12-31 | Gerollte Platten | Panneaux roulés
23 | 26090506 | Glaswolle | Laine de verre | ISOVER PB M KRAFT 034 | ISOVER PB M KRAFT 034 | 4 | Saint-Gobain Isover AG |  | 20 | 0.034 | 100-160 | 0.29 | 1030 | 1 | 1 |  |  | X | 2028-12-31 | Gerollte Platten | Panneaux roulés
23 | 26090507 | Glaswolle | Laine de verre | ISOVER UNIROLL 034 / UNIROLL 034 PR | ISOVER UNIROLL 034 / UNIROLL 034 PR | 4 | Saint-Gobain Isover AG |  | 20 | 0.034 | 15-300 | 0.29 | 1030 | 1 | 1 |  |  | X | 2028-12-31 | Gerollte Platten | Panneaux roulés
23 | 26090508 | Glaswolle | Laine de verre | ISOVER ISOFIX 034 | ISOVER ISOFIX 034 | 4 | Saint-Gobain Isover AG |  | 20 | 0.034 | 50-260 | 0.29 | 1030 | 1 | 1 |  |  | X | 2028-12-31 | Gerollte Platten | Panneaux roulés
23 | 26090509 | Glaswolle | Laine de verre | ISOVER DP-BASWA | ISOVER DP-BASWA | 4 | Saint-Gobain Isover AG |  | 80 | 0.035 | 20-100 | 0.29 | 1030 | 1 | 1 |  |  | X | 2028-12-31 | Steife Platten aus gekreppter Glaswolle | Panneaux rigides en laine de verre crêpée
23 | 26090511 | Glaswolle | Laine de verre | ISOVER ISOCALOR | ISOVER ISOCALOR | 4 | Saint-Gobain Isover AG |  | 80 | 0.035 | 22-43 | 0.29 | 1030 | 1 | 1 |  |  | X | 2028-12-31 | Steife Platten aus gekreppter Glaswolle, einseitig Alu-Folie | Panneaux rigides en laine de verre crêpée, revêtement alu sur une face
23 | 26090512 | Glaswolle | Laine de verre | ISOVER ISOVOX | ISOVER ISOVOX | 4 | Saint-Gobain Isover AG |  | 20 | 0.034 | 45-80 | 0.29 | 1030 | 1 | 1 |  |  | X | 2028-12-31 | Halbsteife Platten, Schalldämmung | Panneaux semi-rigides, isolation phonique
23 | 26090513 | Glaswolle | Laine de verre | ISOVER ISOVOX R CONFORT | ISOVER ISOVOX R CONFORT | 4 | Saint-Gobain Isover AG |  | 15 | 0.039 | 45-80 | 0.29 | 1030 | 1 | 1 |  |  | X | 2028-12-31 | Gerollte Platten, Vliesbeschichtung | Panneaux roulés, revêtu d'un voile doux
23 | 26090514 | Glaswolle | Laine de verre | ISOVER ISOTHERM 034 | ISOVER ISOTHERM 034 | 4 | Saint-Gobain Isover AG |  | 64 | 0.034 | 20-240 | 0.29 | 1030 | 1 | 1 |  |  | X | 2028-12-31 | Platten aus gekreppter Glaswolle mit hoher Druckfestigkeit | Panneaux en laine de verre crêpée avec forte résistance à la compression
23 | 26090521 | Glaswolle | Laine de verre | ISOVER PS C | ISOVER PS C | 4 | Saint-Gobain Isover AG |  | 80 | 0.033 | 22-32 | 0.29 | 1030 | 1 | 1 |  |  | X | 2028-12-31 | Steife Platten aus gekreppter Glaswolle | Panneaux rigides en laine de verre crêpée
23 | 26090522 | Glaswolle | Laine de verre | ISOVER PS C | ISOVER PS C | 4 | Saint-Gobain Isover AG |  | 85 | 0.035 | 43 | 0.29 | 1030 | 1 | 1 |  |  | X | 2028-12-31 | Steife Platten aus gekreppter Glaswolle | Panneaux rigides en laine de verre crêpée
23 | 26090531 | Glaswolle | Laine de verre | ISOVER LURO 814 | ISOVER LURO 814 | 4 | Saint-Gobain Isover AG |  | 80 | 0.033 | 20-30 | 0.29 | 1030 | 1 | 1 |  |  | X | 2028-12-31 | Platten aus gekreppter Glaswolle mit hoher Druckfestigkeit | Panneaux en laine de verre crêpée avec forte résistance à la compression
23 | 26090532 | Glaswolle | Laine de verre | ISOVER LURO 814 | ISOVER LURO 814 | 4 | Saint-Gobain Isover AG |  | 75 | 0.035 | 40-120 | 0.29 | 1030 | 1 | 1 |  |  | X | 2028-12-31 | Platten aus gekreppter Glaswolle mit hoher Druckfestigkeit | Panneaux en laine de verre crêpée avec forte résistance à la compression
23 | 26090541 | Glaswolle | Laine de verre | ISOVER ISORESIST 1000 031 F | ISOVER ISORESIST 1000 031 F | 4 | Saint-Gobain Isover AG |  | 40 | 0.031 | 40-200 | 0.29 | 1030 | 1 | 1 |  |  | X | 2028-12-31 | Halbsteife Platten | Panneaux semi-rigides
23 | 26090542 | Glaswolle | Laine de verre | ISOVER ISORESIST 1000 035 | ISOVER ISORESIST 1000 035 | 4 | Saint-Gobain Isover AG |  | 20 | 0.035 | 30-260 | 0.29 | 1030 | 1 | 1 |  |  | X | 2028-12-31 | Halbsteife Platten | Panneaux semi-rigides
23 | 26090543 | Glaswolle | Laine de verre | ISOVER ISORESIST 1000 035 PR | ISOVER ISORESIST 1000 035 PR | 4 | Saint-Gobain Isover AG |  | 20 | 0.035 | 60-240 | 0.29 | 1030 | 1 | 1 |  |  | X | 2028-12-31 | Halbsteife Platten | Panneaux semi-rigides
23 | 26090544 | Glaswolle | Laine de verre | ISOVER PB F 032 | ISOVER PB F 032 | 4 | Saint-Gobain Isover AG |  | 28 | 0.032 | 50-280 | 0.29 | 1030 | 1 | 1 |  |  | X | 2028-12-31 | Halbsteife Platten, wasserabweisend, beschichtet | Panneaux semi-rigides, hydrofugés et revêtus
23 | 26090551 | Glaswolle | Laine de verre | ISOVER ISORIGID | ISOVER ISORIGID | 4 | Saint-Gobain Isover AG |  | 120 | 0.036 | 60-80 | 0.29 | 1030 | 1 | 1 |  |  | X | 2028-12-31 | Steife Platten | Panneaux rigides
23 | 26090552 | Glaswolle | Laine de verre | ISOVER ISORIGID | ISOVER ISORIGID | 4 | Saint-Gobain Isover AG |  | 100 | 0.037 | 100-120 | 0.29 | 1030 | 1 | 1 |  |  | X | 2028-12-31 | Steife Platten | Panneaux rigides
23 | 25100181 | Glaswolle | Laine de verre | ISOVER PB F 030 / PB F MARMOR 030 | ISOVER PB F 030 / PB F MARMOR 030 | 4 | Saint-Gobain Isover AG |  | 38 | 0.03 | 30-300 | 0.29 | 1030 | 1 | 1 |  |  | X | 2027-12-31 | Steife Platten | Panneaux rigides
23 | 25100182 | Glaswolle | Laine de verre | ISOVER PB M 030 | ISOVER PB M 030 | 4 | Saint-Gobain Isover AG |  | 38 | 0.03 | 30-260 | 0.29 | 1030 | 1 | 1 |  |  | X | 2027-12-31 | Steife Platten | Panneaux rigides
23 | 25100183 | Glaswolle | Laine de verre | ISOVER PS 81 | ISOVER PS 81 | 4 | Saint-Gobain Isover AG |  | 80 | 0.032 | 10-30 | 0.29 | 1030 | 1 | 1 |  |  | X | 2027-12-31 | Steife Platten, Trittschalldämmung | Panneaux rigides, isolation contre les bruits de choc
23 | 25100184 | Glaswolle | Laine de verre | ISOVER PB S 80 | ISOVER PBS 80 | 4 | Saint-Gobain Isover AG |  | 80 | 0.032 | 10-30 | 0.29 | 1030 | 1 | 1 |  |  | X | 2027-12-31 | Trittschalldämmplatte | Isolation contre les bruits de choc
23 | 25100185 | Glaswolle | Laine de verre | ISOVER ISOPONTE 032 | ISOVER ISOPONTE 032 | 4 | Saint-Gobain Isover AG |  | 80 | 0.032 | 20-120 | 0.29 | 1030 | 1 | 1 |  |  | X | 2027-12-31 | Steife Platten | Panneaux rigides
23 | 25100186 | Glaswolle | Laine de verre | ISOVER ISOLENE P 032 | ISOVER ISOLENE P 032 | 4 | Saint-Gobain Isover AG |  | 60 | 0.032 | 10-40 | 0.29 | 1030 | 1 | 1 |  |  | X | 2027-12-31 | Steife Platten | Panneaux rigides
23 | 25100187 | Glaswolle | Laine de verre | ISOVER PB M 032 / PB M KRAFT 032 | ISOVER PB M 032 / PB M KRAFT 032 | 4 | Saint-Gobain Isover AG |  | 26 | 0.032 | 30-260 | 0.29 | 1030 | 1 | 1 |  |  | X | 2027-12-31 | Halbsteife Platten | Panneaux semi-rigides
23 | 25100188 | Glaswolle | Laine de verre | ISOVER PB F ECO 032 | ISOVER PB F ECO 032 | 4 | Saint-Gobain Isover AG |  | 26 | 0.032 | 50-260 | 0.29 | 1030 | 1 | 1 |  |  | X | 2027-12-31 | Halbsteife Platten, Glasvliesbeschichtung | Panneaux semi-rigides, revêtu d'un voile de verre
23 | 25100189 | Glaswolle | Laine de verre | ISOVER PBF / CLADISOL 032 | ISOVER PBF / CLADISOL 032 | 4 | Saint-Gobain Isover AG |  | 26 | 0.032 | 60-260 | 0.29 | 1030 | 1 | 1 |  |  | X | 2027-12-31 | Halbsteife Platten, wasserabweisend, mit auflaminiertem Glasvlies | Panneaux semi-rigides, hydrofugés et voile de verre surlaminé
23 | 25100190 | Glaswolle | Laine de verre | ISOVER ISOCONFORT 032 / ISOCONFORT 032 PR | ISOVER ISOCONFORT 032 / ISOCONFORT 032 PR | 4 | Saint-Gobain Isover AG |  | 29 | 0.032 | 40-260 | 0.29 | 1030 | 1 | 1 |  |  | X | 2027-12-31 | Rollen, Vliesbeschichtung, mit Markierung | Rouleaux, revêtu d'un voile doux, avec marquage
23 | 25100191 | Glaswolle | Laine de verre | ISOVER ISOFIX 032 | ISOVER ISOFIX 032 | 4 | Saint-Gobain Isover AG |  | 29 | 0.032 | 100-200 | 0.29 | 1030 | 1 | 1 |  |  | X | 2027-12-31 | Rollen | Rouleaux
23 | 25100192 | Glaswolle | Laine de verre | ISOVER PB F EXTRA 032 | ISOVER PB F EXTRA 032 | 4 | Saint-Gobain Isover AG |  | 29 | 0.032 | 40-280 | 0.29 | 1030 | 1 | 1 |  |  | X | 2027-12-31 | Halbsteife Platten, wasserabweisend, beschichtet | Panneaux semi-rigides, hydrofugés et revêtus
23 | 25100193 | Glaswolle | Laine de verre | ISOVER swissporGLASS Vento 032 black | ISOVER swissporGLASS Vento 032 black | 4 | Saint-Gobain Isover AG |  | 29 | 0.032 | 40-280 | 0.29 | 1030 | 1 | 1 |  |  | X | 2027-12-31 | Halbsteife Platten, wasserabweisend, beschichtet | Panneaux semi-rigides, hydrofugés et revêtus
23 | 25100194 | Glaswolle | Laine de verre | ISOVER SWISSROLL 030 / SWISSROLL 030 PR | ISOVER SWISSROLL 030 / SWISSROLL 030 PR | 4 | Saint-Gobain Isover AG |  | 38 | 0.03 | 30-180 | 0.29 | 1030 | 1 | 1 |  |  | X | 2027-12-31 | Rollen | Rouleaux
23 | 25100201 | Glaswolle | Laine de verre | ISOVER ISOCOMPACT / MW-Eco 034 | ISOVER ISOCOMPACT / MW-Eco 034 | 4 | Saint-Gobain Isover AG |  | 64-80 | 0.034 | 20-260 | 0.29 | 1030 | 1 | 1 |  |  | X | 2027-12-31 | Platten für verputzte Aussenwärmedämmung | Panneaux pour isolation extérieure crépie
23 | 25100202 | Glaswolle | Laine de verre | ISOVER ISOCOMPACT / MW-Eco 034 | ISOVER ISOCOMPACT / MW-Eco 034 | 4 | Saint-Gobain Isover AG |  | 64 | 0.035 | 280 | 0.29 | 1030 | 1 | 1 |  |  | X | 2027-12-31 | Platten für verputzte Aussenwärmedämmung | Panneaux pour isolation extérieure crépie
23 | 26090351 | Glaswolle | Laine de verre | Kontur FSP 1-031 | Kontur FSP 1-031 | 85 | Saint-Gobain ISOVER G+H AG |  | 30 | 0.031 | 40-240 | 0.29 | 1030 | 1 | 1 |  |  | X | 2028-12-31 | Fassaden-Dämmplatte, einseitig Glasvlies | Panneau isolant pour façade, voile de verre sur une face
23 | 26090352 | Glaswolle | Laine de verre | Metac WF-031 | Metac WF-0312 | 85 | Saint-Gobain ISOVER G+H AG |  | 30 | 0.031 | 40-240 | 0.29 | 1030 | 1 | 1 |  |  | X | 2028-12-31 | Wandkassetten-Dämmfilz, einseitig fadenverstärktes Glasvlies | Feutre isolant pour cassettes murales, voile de verre renforcé par des fils sur une face
23 | 26020141 | Glaswolle | Laine de verre | Ultimate HBF-039 | Ultimate HBF-039 | 85 | Saint-Gobain ISOVER G+H AG |  | 16 | 0.039 | 40-260 | 0.29 | 1030 | 1 | 1 |  |  | X | 2028-06-30 | Für Holzrahmen- und Holztafelbauweise | Constructions en bois
23 | 26020142 | Glaswolle | Laine de verre | Ultimate HBF-034 | Ultimate HBF-034 | 85 | Saint-Gobain ISOVER G+H AG |  | 24 | 0.034 | 40-260 | 0.29 | 1030 | 1 | 1 |  |  | X | 2028-06-30 | Für Holzrahmen- und Holztafelbauweise | Constructions en bois
23 | 26030041 | Glaswolle | Laine de verre | Kontur FHF-034 | Kontur FHF-034 | 85 | Saint-Gobain ISOVER G+H AG |  | 20 | 0.034 | 80-300 | 0.29 | 1030 | 1 | 1 |  |  | X | 2028-06-30
23 | 25090131 | Glaswolle | Laine de verre | Metac UF-031 (bisher Metac UF-032) | Metac UF-031 (ex Metac UF-032) | 85 | Saint-Gobain ISOVER G+H AG |  | 30 | 0.031 | 40-240 | 0.29 | 1030 | 1 | 1 |  |  | X | 2027-12-31 | Einseitig Glasvlies | Voile de fibres de verre d'un côté
23 | 25090132 | Glaswolle | Laine de verre | Metac UF-034 (bisher Metac UF-035) | Metac UF-034 (ex Metac UF-035) | 85 | Saint-Gobain ISOVER G+H AG |  | 20 | 0.034 | 40-300 | 0.29 | 1030 | 1 | 1 |  |  | X | 2027-12-31
23 | 25090133 | Glaswolle | Laine de verre | Metac UF-039 (bisher Metac UF-040) | Metac UF-039 (ex Metac UF-040) | 85 | Saint-Gobain ISOVER G+H AG |  | 14 | 0.039 | 25-260 | 0.29 | 1030 | 1 | 1 |  |  | X | 2027-12-31
23 | 25090134 | Glaswolle | Laine de verre | Integra ZKF 1-034 (bisher Integra ZKF 1-035) | Integra ZKF 1-034 (ex Integra ZKF 1-035) | 85 | Saint-Gobain ISOVER G+H AG |  | 20 | 0.034 | 80-300 | 0.29 | 1030 | 1 | 1 |  |  | X | 2027-12-31 | Zwischensparren-Klemmfilz | Feutre de serrage entre chevrons
23 | 25090135 | Glaswolle | Laine de verre | Akustic EP 1 | Akustic EP 1 | 85 | Saint-Gobain ISOVER G+H AG |  | 60-80 | 0.031 | 15-40 | 0.29 | 1030 | 1 | 1 |  |  | X | 2027-12-31 | Trittschalldämmung | Panneau bruit d'impact
23 | 25050092 | Glaswolle | Laine de verre | swissporGLASS Vento 030 | swissporGLASS Vento 030 | 17 | swisspor AG |  | 48 | 0.03 | 30-240 | 0.29 | 1030 | 1 | 1 |  |  | X | 2027-06-30
23 | 25050093 | Glaswolle | Laine de verre | swissporGLASS Vento 032 white | swissporGLASS Vento 032 white | 17 | swisspor AG |  | 30 | 0.032 | 30-300 | 0.29 | 1030 | 1 | 1 |  |  | X | 2027-06-30 | Einseitig Glasvlies | Voile de verre d'une coté
23 | 25050094 | Glaswolle | Laine de verre | swissporGLASS Vento 032 black | swissporGLASS Vento 032 black | 17 | swisspor AG |  | 29 | 0.032 | 80-240 | 0.29 | 1030 | 1 | 1 |  |  | X | 2027-06-30 | Einseitig Glasvlies | Voile de verre d'une coté
65 | 65.01 | Glaswolle lose | Laine de verre en vrac | Glaswolle: lose; nicht SIA-kontrolliert | Laine de verre: en vrac; non contrôlé par SIA |  |  | 30-100 |  | 0.05 |  |  |  | 1 | 1 |  | X |  |  | an der Verwendungsstelle hergestellte Wärmedämmstoffe | isolation thermique exécutée in situ
65 | 26050021 | Glaswolle lose | Laine de verre en vrac | Supafil Frame | Supafil Frame | 54 | Knauf Insulation GmbH |  | 37 | 0.032 | variabel | [6 empty] | X | 2028-06-30 | Glaswolleflocken | Laine minérale de verre en vrac
65 | 26050022 | Glaswolle lose | Laine de verre en vrac | Supafil Frame | Supafil Frame | 54 | Knauf Insulation GmbH |  | 30 | 0.033 | variabel | [6 empty] | X | 2028-06-30 | Glaswolleflocken | Laine minérale de verre en vrac
65 | 26050023 | Glaswolle lose | Laine de verre en vrac | Supafil Frame | Supafil Frame | 54 | Knauf Insulation GmbH |  | 26 | 0.034 | variabel | [6 empty] | X | 2028-06-30 | Glaswolleflocken | Laine minérale de verre en vrac
65 | 26030161 | Glaswolle lose | Laine de verre en vrac | Supafil Loft 045 | Supafil Loft 045 | 54 | Knauf Insulation GmbH |  | 11-15 | 0.045 | variabel | [6 empty] | X | 2028-06-30 | Glaswolle, lose, zum Einblasen | Laine en vrac, à souffler
65 | 25090031 | Glaswolle lose | Laine de verre en vrac | Supafil Max Frame | Supafil Max Frame | 54 | Knauf Insulation GmbH |  | 35 | 0.033 | 70-350 | [6 empty] | X | 2027-12-31 | Glaswolleflocken | Flocons de laine de verre
65 | 24090194 | Glaswolle lose | Laine de verre en vrac | Supafil Cavity Wall | Supafil Cavity Wall | 54 | Knauf Insulation GmbH |  | 30-40 | 0.034 | 50-100 | [6 empty] | X | 2026-12-31 | Lose Glaswolleflocken | Flocons de laine de verre en vrac
65 | 24090195 | Glaswolle lose | Laine de verre en vrac | Supafil Timber Frame | Supafil Timber Frame | 54 | Knauf Insulation GmbH |  | 30-40 | 0.034 | 40-300 | [6 empty] | X | 2026-12-31 | Lose Glaswolleflocken | Flocons de laine de verre en vrac
65 | 26090491 | Glaswolle lose | Laine de verre en vrac | ISOVER INSULSAFE PLUS WOOD | ISOVER INSULSAFE PLUS WOOD | 4 | Saint-Gobain Isover AG |  | 35-39 | 0.034 | 50-500 | [7 empty] | 2028-12-31 | Glaswolleflocken | Flocons de laine de verre en vrac
65 | 26090492 | Glaswolle lose | Laine de verre en vrac | ISOVER INSULSAFE PLUS WOOD | ISOVER INSULSAFE PLUS WOOD | 4 | Saint-Gobain Isover AG |  | 40-44 | 0.033 | 50-500 | [7 empty] | 2028-12-31 | Glaswolleflocken | Flocons de laine de verre en vrac
65 | 26090493 | Glaswolle lose | Laine de verre en vrac | ISOVER INSULSAFE PLUS WOOD | ISOVER INSULSAFE PLUS WOOD | 4 | Saint-Gobain Isover AG |  | 45-55 | 0.032 | 50-500 | [7 empty] | 2028-12-31 | Glaswolleflocken | Flocons de laine de verre en vrac
65 | 26020111 | Glaswolle lose | Laine de verre en vrac | INSULSAFE PREFAB (XL) | INSULSAFE PREFAB (XL) | 4 | Saint-Gobain Isover AG |  | 30-39 | 0.034 | variabel | [6 empty] | X | 2027-12-31 | Glaswolle lose | Laine de verre en vrac
65 | 26020112 | Glaswolle lose | Laine de verre en vrac | INSULSAFE PREFAB (XL) | INSULSAFE PREFAB (XL) | 4 | Saint-Gobain Isover AG |  | 40-50 | 0.033 | variabel | [6 empty] | X | 2027-12-31 | Glaswolle lose | Laine de verre en vrac
61 |  | Basaltwolle | Laine de basalte
24 |  | Schaumglas | Verre cellulaire
24 | 24.01 | Schaumglas | Verre cellulaire | Schaumglas: Platten; nicht SIA-kontrolliert | Verre cellulaire: panneaux; non contrôlé par SIA |  |  | 100-135 |  | 0.052 |  | 0.28 | 1000 | ∞ | ∞ | X | X
24 | 24.02 | Schaumglas | Verre cellulaire | Schaumglas: Platten; nicht SIA-kontrolliert | Verre cellulaire: panneaux; non contrôlé par SIA |  |  | > 135 |  | 0.056 |  | 0.28 | 1000 | ∞ | ∞ | X | X
24 | 25110061 | Schaumglas | Verre cellulaire | GLAPOR Schaumglasplatte PG 600.3 | GLAPOR Panneau de verre cellulaire PG 600.3 | 111 | Glapor Werk Mitterteich GmbH |  | 120 | 0.052 | 40-140 | 0.28 | 1000 | 99999 | 99999 |  |  | X | 2027-12-31 | Aussen- und Innendämmung; Perimeterdämmung; lastabtragende Schicht ausserhalb der Abdichtung | Isolation extérieure et intérieure; isolation périmétrique; couche porteuse à l'extérieur de l'étanchéité
24 | 25110062 | Schaumglas | Verre cellulaire | GLAPOR Schaumglasplatte PG 900.3 | GLAPOR Panneau de verre cellulaire PG 900.3 | 111 | Glapor Werk Mitterteich GmbH |  | 125 | 0.052 | 40-140 | 0.28 | 1000 | 99999 | 99999 |  |  | X | 2027-12-31 | Aussen- und Innendämmung; Perimeterdämmung; lastabtragende Schicht ausserhalb der Abdichtung | Isolation extérieure et intérieure; isolation périmétrique; couche porteuse à l'extérieur de l'étanchéité
24 | 25110071 | Schaumglas | Verre cellulaire | GLAPOR Schaumglasplatte PG 600.5 | GLAPOR Panneau de verre cellulaire PG 600.5 | 111 | Glapor Werk Mitterteich GmbH |  | 120 | 0.048 | 30-140 | 0.28 | 1000 | 99999 | 99999 |  |  | X | 2027-12-31 | Aussen- und Innendämmung | Isolation extérieure et intérieure
24 | 25110072 | Schaumglas | Verre cellulaire | GLAPOR Schaumglasplatte PG 900.5 | GLAPOR Panneau de verre cellulaire PG 900.5 | 111 | Glapor Werk Mitterteich GmbH |  | 125 | 0.048 | 30-140 | 0.28 | 1000 | 99999 | 99999 |  |  | X | 2027-12-31 | Aussen- und Innendämmung | Isolation extérieure et intérieure
24 | 25110073 | Schaumglas | Verre cellulaire | GLAPOR Schaumglasplatte PG 1200 | GLAPOR Panneau de verre cellulaire PG 1200 | 111 | Glapor Werk Mitterteich GmbH |  | 135 | 0.058 | 80-120 | 0.28 | 1000 | 99999 | 99999 |  |  | X | 2027-12-31 | Perimeterdämmung; lastabtragende Schicht ausserhalb der Abdichtung | Isolation périmétrique; couche porteuse à l'extérieur de l'étanchéité
24 | 25110074 | Schaumglas | Verre cellulaire | GLAPOR Schaumglasplatte PG 1600 | GLAPOR Panneau de verre cellulaire PG 1600 | 111 | Glapor Werk Mitterteich GmbH |  | 145 | 0.058 | 80-120 | 0.28 | 1000 | 99999 | 99999 |  |  | X | 2027-12-31 | Perimeterdämmung; lastabtragende Schicht ausserhalb der Abdichtung | Isolation périmétrique; couche porteuse à l'extérieur de l'étanchéité
24 | 26090241 | Schaumglas | Verre cellulaire | FOAMGLAS T3+ | FOAMGLAS T3+ | 15 | Pittsburgh Corning (Schweiz) AG |  | 100 | 0.036 | 50-200 | 0.28 | 1000 | 99999 | 99999 |  |  | X | 2028-12-31 | 450 mm x 600 mm, 600 mm x 1200 mm | 450 mm x 600 mm, 600 mm x 1200 mm
24 | 26090242 | Schaumglas | Verre cellulaire | FOAMGLAS READY T3+ | FOAMGLAS READY T3+ | 15 | Pittsburgh Corning (Schweiz) AG |  | 100 | 0.036 | 50-200 | 0.28 | 1000 | 99999 | 99999 |  |  | X | 2028-12-31 | 450 mm x 600 mm, Oberseite Bitumenbeschichtung und PE-Folie | 450 mm x 600 mm, face supérieure revêtement bitumé
24 | 26090243 | Schaumglas | Verre cellulaire | FOAMGLAS BOARD T3+ | FOAMGLAS BOARD T3+ | 15 | Pittsburgh Corning (Schweiz) AG |  | 100 | 0.036 | 50-200 | 0.28 | 1000 | 99999 | 99999 |  |  | X | 2028-12-31 | 600 mm x 1200 mm, Oberseite Glasvlies und PE-Folie, Unterseite Glasvlies | 600 mm x 1200 mm, voile de verre sur deux faces
24 | 26090244 | Schaumglas | Verre cellulaire | FOAMGLAS READY BOARD T3+ | FOAMGLAS READY BOARD T3+ | 15 | Pittsburgh Corning (Schweiz) AG |  | 100 | 0.036 | 50-200 | 0.28 | 1000 | 99999 | 99999 |  |  | X | 2028-12-31 | 600 mm x 1200 mm, Oberseite Bitumenbeschichtung und PE-Folie, Unterseite Glasvlies | 600 mm x 1200 mm, face supérieure revêtement bitumé, face inférieure non-tissé
24 | 26090245 | Schaumglas | Verre cellulaire | FOAMGLAS TAPERED T3+ | FOAMGLAS TAPERED T3+ | 15 | Pittsburgh Corning (Schweiz) AG |  | 100 | 0.036 | 50-200 | 0.28 | 1000 | 99999 | 99999 |  |  | X | 2028-12-31 | 450 mm x 600 mm, Gefälleplatte | 450 mm x 600 mm, plaque avec pente intégrée
24 | 26090251 | Schaumglas | Verre cellulaire | FOAMGLAS T4+ | FOAMGLAS T4+ | 15 | Pittsburgh Corning (Schweiz) AG |  | 115 | 0.041 | 40-200 | 0.28 | 1000 | 99999 | 99999 |  |  | X | 2028-12-31 | 450 mm x 600 mm | 450 mm x 600 mm
24 | 26090252 | Schaumglas | Verre cellulaire | FOAMGLAS READY T4+ | FOAMGLAS READY T4+ | 15 | Pittsburgh Corning (Schweiz) AG |  | 115 | 0.041 | 40-200 | 0.28 | 1000 | 99999 | 99999 |  |  | X | 2028-12-31 | 450 mm x 600 mm, Oberseite Bitumenkaschierung | 450 mm x 600 mm, face supérieure revêtement bitumé
24 | 26090253 | Schaumglas | Verre cellulaire | FOAMGLAS BOARD T4+ | FOAMGLAS BOARD T4+ | 15 | Pittsburgh Corning (Schweiz) AG |  | 115 | 0.041 | 40-200 | 0.28 | 1000 | 99999 | 99999 |  |  | X | 2028-12-31 | 600 mm x 1200 mm, Ober- und Unterseite Glasvlies | 600 mm x 1200 mm, voile de verre sur deux faces
24 | 26090254 | Schaumglas | Verre cellulaire | FOAMGLAS READY BOARD T4+ | FOAMGLAS READY BOARD T4+ | 15 | Pittsburgh Corning (Schweiz) AG |  | 115 | 0.041 | 40-200 | 0.28 | 1000 | 99999 | 99999 |  |  | X | 2028-12-31 | 600 mm x 1200 mm, Oberseite Bitumenkaschierung, Unterseite Glasvlies | 600 mm x 1200 mm, face supérieure revêtement bitumé, face inférieure non-tissé
24 | 26090255 | Schaumglas | Verre cellulaire | FOAMGLAS TAPERED T4+ | FOAMGLAS TAPERED T4+ | 15 | Pittsburgh Corning (Schweiz) AG |  | 115 | 0.041 | 40-200 | 0.28 | 1000 | 99999 | 99999 |  |  | X | 2028-12-31 | 450 mm x 600 mm, Gefälleplatte | 450 mm x 600 mm, plaque avec pente intégrée
24 | 26090261 | Schaumglas | Verre cellulaire | FOAMGLAS S3 | FOAMGLAS S3 | 15 | Pittsburgh Corning (Schweiz) AG |  | 130 | 0.045 | 40-200 | 0.28 | 1000 | 99999 | 99999 |  |  | X | 2028-12-31 | 450 mm x 600 mm | 450 mm x 600 mm
24 | 26090262 | Schaumglas | Verre cellulaire | FOAMGLAS BOARD S3 | FOAMGLAS BOARD S3 | 15 | Pittsburgh Corning (Schweiz) AG |  | 130 | 0.045 | 40-200 | 0.28 | 1000 | 99999 | 99999 |  |  | X | 2028-12-31 | 600 mm x 1200 mm, Ober- und Unterseite Glasvlies | 600 mm x 1200 mm, voile de verre sur deux faces
24 | 26090263 | Schaumglas | Verre cellulaire | FOAMGLAS TAPERED S3 | FOAMGLAS TAPERED S3 | 15 | Pittsburgh Corning (Schweiz) AG |  | 130 | 0.045 | 40-200 | 0.28 | 1000 | 99999 | 99999 |  |  | X | 2028-12-31 | 450 mm x 600 mm, Gefälleplatte | 450 mm x 600 mm, plaque avec pente intégrée
24 | 26090271 | Schaumglas | Verre cellulaire | FOAMGLAS F | FOAMGLAS F | 15 | Pittsburgh Corning (Schweiz) AG |  | 165 | 0.05 | 40-180 | 0.28 | 1000 | 99999 | 99999 |  |  | X | 2028-12-31 | 450 mm x 600 mm | 450 mm x 600 mm
24 | 26090272 | Schaumglas | Verre cellulaire | FOAMGLAS BOARD F | FOAMGLAS BOARD F | 15 | Pittsburgh Corning (Schweiz) AG |  | 165 | 0.05 | 40-180 | 0.28 | 1000 | 99999 | 99999 |  |  | X | 2028-12-31 | 600 mm x 1200 mm, Ober- und Unterseite Glasvlies | 600 mm x 1200 mm, voile de verre sur deux faces
24 | 26090273 | Schaumglas | Verre cellulaire | FOAMGLAS TAPERED F | FOAMGLAS TAPERED F | 15 | Pittsburgh Corning (Schweiz) AG |  | 165 | 0.05 | 40-180 | 0.28 | 1000 | 99999 | 99999 |  |  | X | 2028-12-31 | 450 mm x 600 mm, Gefälleplatte | 450 mm x 600 mm, plaque avec pente intégrée
24 | 26090276 | Schaumglas | Verre cellulaire | FOAMGLAS PERINSUL HL | FOAMGLAS PERINSUL HL | 15 | Pittsburgh Corning (Schweiz) AG |  | 200 | 0.068 | 90, 135 | 0.28 | 1000 | 99999 | 99999 |  |  | X | 2028-12-31 | 125 / 150 / 175 mm x 450 mm, Ober- und Unterseite Bitumenbeschichtung und Glasvlies | 125 / 150 / 175 mm x 450 mm, revêtu de bitume sur deux faces et voile de verre
41 | 41.01 | Schaumglas lose | Verre cellulaire en vrac | Schaumglas: lose, feuchtegeschützt; nicht SIA-kontrolliert | Verre cellulaire: en vrac, protégé contre l’humidité; non contrôlé par SIA |  |  | 250-450 |  | 0.1 |  | 0.28 | 1000 |  |  | X | X |  |  | an der Verwendungsstelle hergestellte Wärmedämmstoffe | isolation thermique exécutée in situ
41 | 41.02 | Schaumglas lose | Verre cellulaire en vrac | Schaumglas: lose, nicht feuchtegeschützt; nicht SIA-kontrolliert | Verre cellulaire: en vrac, non protégé contre l’humidité; non contrôlé par SIA |  |  | 250-450 |  | 0.13 |  | 0.28 | 1000 |  |  | X | X |  |  | an der Verwendungsstelle hergestellte Wärmedämmstoffe | isolation thermique exécutée in situ
41 | 25110041 | Schaumglas lose | Verre cellulaire concassé | GLAPOR Schaumglasschotter SG 600 | GLAPOR Verre cellulaire concassé SG 600 | 111 | Glapor Werk Mitterteich GmbH |  | 100-120/130-155* | 0.080 ** | 150-900 | [6 empty] | X | 2027-12-31 | Gebundene oder ungebundene Leichtschüttung. Korngrösse 16-45 mm. *Schüttdichte lo-se/verdichtet. **Bemessungswert für feuchtegeschützten Einbau, durchnässt 0.13 W/m·K. | Remblai léger lié ou non lié. Granulométrie 16-45 mm. *Densité apparente en vrac/comprimée. **Valeur nominale pour pose protégée de l'humidité, trempée 0.13 W/m·K.
41 | 25110042 | Schaumglas lose | Verre cellulaire concassé | GLAPOR Schaumglasschotter SG 600 E | GLAPOR Verre cellulaire concassé SG 600 E | 111 | Glapor Werk Mitterteich GmbH |  | 100-120/130-160* | 0.082 ** | 150-900 | [6 empty] | X | 2027-12-31 | Wärmedämm-/Frostschutzschicht in Bereichen mit Bodenfrost. Korngrösse 16-63 mm. *Schüttdichte lose/verdichtet. **Bemessungswert für feuchtegeschützten Einbau. Bemessungswert feucht 0.096 W/m·K, durchnässt 0.13 W/m·K. | Couche d'isolation thermique et antigel dans les zones avec gel du sol. Granulométrie 16-63 mm. *Densité apparente en vrac/comprimée. **Valeur utile pour pose protégée de l'humidité. Valeur utile humide 0.096 W/m·K, trempée 0.13 W/m·K.
41 | 25110043 | Schaumglas lose | Verre cellulaire concassé | GLAPOR Schaumglasschotter SG 600 P | GLAPOR Verre cellulaire concassé SG 600 P | 111 | Glapor Werk Mitterteich GmbH |  | 100-120/130-155* | 0.082 ** | 150-900 | [6 empty] | X | 2027-12-31 | Druckbelastbare Wärmedämmschicht unter Bodenplatten. Korngrösse 16-63 mm. *Schüttdichte lose/verdichtet. **Bemessungswert für feuchtegeschützten Einbau. Bemessungswert feucht 0.105 W/m·K, durchnässt 0.13 W/m·K. | Couche d'isolation thermique résistante à la pression sous les dalles de sol. Granulométrie 16-63 mm. *Densité apparente en vrac/comprimée. **Valeur utile pour pose protégée de l'humidité. Valeur utile humide 0.105 W/m·K, trempée 0.13 W/m·K.
41 | 25110044 | Schaumglas lose | Verre cellulaire concassé | GLAPOR Schaumglasschotter SG 600 T | GLAPOR Verre cellulaire concassé SG 600 T | 111 | Glapor Werk Mitterteich GmbH |  | 100-130/130-170* | 0.082 ** | 150-900 | [6 empty] | X | 2027-12-31 | Druckbelastbare Wärmedämmschicht auf Decke oder auf Bodenplatten. Korngrösse 16-63 mm. *Schüttdichte lose/verdichtet. **Bemessungswert für feuchtegeschützten Einbau. Bemessungswert 0.085 W/m·K, durchnässt 0.13 W/m·K. | Couche d'isolation thermique résistante à la pression sur plafond ou dalles de sol. Granulométrie 16-63 mm. *Densité apparente en vrac/comprimée. **Valeur utile pour pose protégée de l'humidité. Valeur utile 0.085 W/m·K, trempée 0.13 W/m·K.
41 | 25110051 | Schaumglas lose | Verre cellulaire concassé | GLAPOR Schaumglasschotter SG 800 | GLAPOR Verre cellulaire concassé SG 800 | 111 | Glapor Werk Mitterteich GmbH |  | 140-170/195-220* | 0.085 ** | 150-900 | [6 empty] | X | 2027-12-31 | Gebundene oder ungebundene Leichtschüttung. Korngrösse 32-63 mm. *Schüttdichte lose/verdichtet. **Bemessungswert für feuchtegeschützten Einbau, durchnässt 0.13 W/m·K. | Remblai léger lié ou non lié. Granulométrie 32-63 mm. *Densité apparente en vrac/comprimée. **Valeur utile pour pose protégée de l'humidité, trempée 0.13 W/m·K.
41 | 25110052 | Schaumglas lose | Verre cellulaire concassé | GLAPOR Schaumglasschotter SG 800 E | GLAPOR Verre cellulaire concassé SG 800 E | 111 | Glapor Werk Mitterteich GmbH |  | 150-170/195-220* | 0.087 ** | 150-900 | [6 empty] | X | 2027-12-31 | Wärmedämm-/Frostschutzschicht in Bereichen mit Bodenfrost. Korngrösse 32-63 mm. *Schüttdichte lose/verdichtet. **Bemessungswert für feuchtegeschützten Einbau. Bemessungswert feucht 0.102 W/m·K, durchnässt 0.13 W/m·K. | Couche d'isolation thermique et antigel dans les zones avec gel du sol. Granulométrie 32-63 mm. *Densité apparente en vrac/comprimée. **Valeur utile pour pose protégée de l'humidité. Valeur utile humide 0.102 W/m·K, trempée 0.13 W/m·K.
41 | 25110053 | Schaumglas lose | Verre cellulaire concassé | GLAPOR Schaumglasschotter SG 800 P | GLAPOR Verre cellulaire concassé SG 800 P | 111 | Glapor Werk Mitterteich GmbH |  | 150-170/195-220* | 0.087 ** | 150-900 | [6 empty] | X | 2027-12-31 | Druckbelastbare Wärmedämmschicht unter Bodenplatten. Korngrösse 32-63 mm. *Schüttdichte lose/verdichtet. **Bemessungswert für feuchtegeschützten Einbau. Bemessungswert 0.110 W/m.K, durchnässt 0.13. | Couche d'isolation thermique résistante à la pression sous les dalles de sol. Granulométrie 32-63 mm. *Densité apparente en vrac/comprimée. **Valeur utile pour pose protégée de l'humidité. Valeur utile 0.110 W/m·K, trempée 0.13 W/m·K.
41 | 25110054 | Schaumglas lose | Verre cellulaire concassé | GLAPOR Schaumglasschotter SG 800 T | GLAPOR Verre cellulaire concassé SG 800 T | 111 | Glapor Werk Mitterteich GmbH |  | 130-180/180-220* | 0.087 ** | 150-900 | [6 empty] | X | 2027-12-31 | Druckbelastbare Wärmedämmschicht auf Decke oder auf Bodenplatten. Korngrösse 32-63 mm. *Schüttdichte lose/verdichtet. **Bemessungswert für feuchtegeschützten Einbau. Bemessungswert 0.090 W/m·K, durchnässt 0.13 W/m·K. | Couche d'isolation thermique résistante à la pression sur plafond ou dalles de sol. Granulométrie 32-63 mm. *Densité apparente en vrac/comprimée. **Valeur utile pour pose protégée de l'humidité. Valeur utile 0.090 W/m·K, trempée 0.13 W/m·K.
41 | 26030031 | Schaumglas lose | Verre cellulaire concassé | MISAPOR Standard 10/75 | MISAPOR Standard 10/75 | 69 | MISAPOR AG |  | 125-150/163-195 ** | 0.081 * | 210-900 | [6 empty] | X | 2028-06-30 | *Bemessungswert für feuchtegeschützten Einbau; λD trocken 0.080; durchnässt: λ = 0.13. Rohdichte und Verdichtung beeinflussen λ. **Schüttdichte lose/verdichtet. | *Valeur utile pour pose protégé de l’humidité; λD sèche 0.080; trempée: λ = 0.13. Densité et compactage influencent λ. **Densité apparente en vrac/comprimée.
41 | 25110021 | Schaumglas lose | Verre cellulaire concassé | MISAPOR Standard Plus 10/50 | MISAPOR Standard Plus 10/50 | 69 | MISAPOR AG |  | 160-190/208-247 * | 0.094 ** | 10/50 *** | [6 empty] | X | 2027-12-31 | Schichtdicke 150-300 mm. *Schüttdichte lose/verdichtet.**Bemessungswert für feuchtegeschützten Einbau; λD trocken 0.093 W/m·K; durchnässt: λ = 0.13 W/m·K. ***Korngruppe. | Épaisseur de la couche 150-300 mm. *Densité apparente en vrac/comprimée. **Valeur utile pour pose protégé de l’humidité; λD sèche 0.093 W/m·K; trempée: λ = 0.13 W/m·K. ***Granulométrie.
41 | 25100171 | Schaumglas lose | Verre cellulaire concassé | PoliCell Schaumglasschotter Norm | PoliCell Schaumglasschotter Norm | 226 | PoliCell GmbH & Co. KG |  | 169-195 / 250-330 * | 0.085 ** | 150-900 | [6 empty] | X | 2027-12-31 | Für verschiedene Verwendungszwecke. Korngrösse 10-60 mm. *Schüttdichte lose/verdichtet. **Bemessungswert für feuchtegeschützten Einbau. Grenzwert durchnässt: λ = 0.13 W/(m∙K). | Pour diverses utilisations. Granulométrie 10-60 mm. *Densité apparente en vrac/comprimée. **Valeur nominale pour pose protégé de l’humidité. Valeur limite trempée: λ = 0.13 W/(m∙K).
41 | 26080011 | Schaumglas lose | Verre cellulaire concassé | veriso Schaumglasschotter LDV | veriso Schaumglasschotter LDV | 233 | Veriso GmbH & Co. KG |  | 130-170 / 170-220 ** | 0.120 * | 150-900 | [6 empty] | X | 2028-12-31 | * Bemessungswert für feuchtegeschützten Einbau; λD trocken 0.088; durchnässt: λ = 0.13. Rohdichte und Verdichtung beeinflussen λ. ** Schüttdichte lose/verdichtet. | * Valeur utile pour pose protégé de l’humidité; λD sèche 0.088; trempée: λ = 0.13. Densité et compactage influencent λ. ** Densité apparente en vrac/comprimée.
25 | 25.01 | Perlit, Vermiculit: lose | Perlite, vermiculite: en vrac | Perlit, Vermiculit: lose; nicht SIA-kontrolliert | Perlite, vermiculite: en vrac; non contrôlé par SIA |  |  | 50-130 |  | 0.07 |  | 0.25 | 900 | 2 | 2 | X | X
25 | 25.02 | Perlit: Platten | Perlite: panneaux | Perlit: Platten; nicht SIA-kontrolliert | Perlite: panneaux; non contrôlé par SIA |  |  | 140-240 |  |  |  | 0.25 | 900 | 5 | 5 | X
47 | 47.01 | übrige mineralische Schüttdämmstoffe | autres matériaux isolants minérales en vrac | nicht SIA-kontrolliert | non contrôlé par SIA |  |  | 100-400 |  | 0.13 | [6 empty] | X
42 | 42.01 | Mineralschaumplatten | Panneaux de mousse minérale | nicht SIA-kontrolliert | non contrôlé par SIA |  |  | < 120 |  | 0.054 | [6 empty] | X
42 | 42.02 | Mineralschaumplatten | Panneaux de mousse minérale | nicht SIA-kontrolliert | non controlé par SIA |  |  | > 120 |  | 0.08 | [6 empty] | X
42 | 25060021 | Porenbeton | Béton cellulaire | Multipor Mineraldämmplatte 042 | Panneau isolant minéral Multipor 042 | 77 | Xella Porenbeton Schweiz AG |  | 95 | 0.042 | 50-300 | [6 empty] | X | 2027-06-30 | Innendämmung Wand, Decke | Isolation intérieure mur, plafond
42 | 25060022 | Porenbeton | Béton cellulaire | Multipor Mineraldämmplatte 045 | Panneau isolant minéral Multipor 045 | 77 | Xella Porenbeton Schweiz AG |  | 115 | 0.045 | 50-300 | [6 empty] | X | 2027-06-30 | Verputzte Aussenwärmedämmung, Flachdachdämmung | Isolation thermique extérieure crépie, isolation toits plats
46 | 46.01 | Mikroporöse Dämmstoffe, nicht evakuiert | Isolants microporeux, non évacué | Kernmaterial Silica-Aerogel; nicht SIA-kontrolliert | Matériau: aérogel de silice; non contrôlé par SIA |  |  | 150-180 |  | 0.024 | [6 empty] | X
46 | 25120031 | Mikroporöse Dämmstoffe | Matériaux isolants microporeux | AeroPro Board 16 | AeroPro Board 16 | 227 | AeroPro Swiss GmbH |  | 100-150 | 0.016 | 10-100 | [6 empty] | X | 2027-12-31
46 | 26010031 | Mikroporöse Dämmstoffe | Matériaux isolants microporeux | Agitherm Board | Agitherm Board | 168 | Agitec AG |  | 90-130 | 0.013 | 10-90 | [6 empty] | X | 2027-12-31
46 | 26010032 | Mikroporöse Dämmstoffe | Matériaux isolants microporeux | Agitherm Roll | Agitherm Roll | 168 | Agitec AG |  | 90-130 | 0.013 | 10 | [6 empty] | X | 2027-12-31
46 | 24110031 | Mikroporöse Dämmstoffe | Matériaux isolants microporeux | Spaceloft A2 roll, Spaceloft A2 board, Aeropan A2 | Spaceloft A2 roll, Spaceloft A2 board, Aeropan A2 | 168 | Agitec AG |  | 190-220 | 0.016 | 3-160 | [6 empty] | X | 2026-12-31 | Stumpfe Kanten | Chants plats
46 | 25110031 | Mikroporöse Dämmstoffe | Matériaux isolants microporeux | Pureflex Board, Pureflex Roll | Pureflex Board, Pureflex Roll | 168 | Agitec AG |  | 130-155 | 0.016 | 10-160 | [6 empty] | X | 2027-12-31 | Stumpfe Kanten | Chants plats
40 | 40.01 | Vakuum-Isolationspaneele (VIP) | Panneaux isolants sous vide (VIP) | Kernmaterial pyrogene Kieselsäure; nicht SIA-kontrolliert | Matériau: silice pyrogénée; non contrôlé par SIA |  |  | 150-180 |  | 0.014 | [6 empty] | X
40 | 25030011 | Vakuum-Isolationspaneele (VIP) | Panneaux isolants sous vide (VIP) | Vakutherm | Vakutherm | 70 | Neofas AG |  | 180 | 0.007 * | 10-40 | [6 empty] | X | 2027-06-30 | * gilt für Plattenformat ab 300 mm x 400 mm | * valable pour panneaux à partir de 300 mm x 400 mm
40 | 25100081 | Vakuum-Isolationspaneele (VIP) | Panneaux isolants sous vide (VIP) | BauderVIP | BauderVIP | 40 | Paul Bauder AG |  | 170-220 | 0.0072 * | 20-50 | [6 empty] | X | 2027-12-31 | * gilt für Plattenformat ab 300 mm x 400 mm | * valable pour panneaux à partir de 300 mm x 400 mm
40 | 26090081 | Vakuum-Isolationspaneele (VIP) | Panneaux isolants sous vide (VIP) | Deck-VQ | Deck-VQ | 81 | Recticel Insulation NV |  | 180 | * | 40-70 | [6 empty] | X | 2028-12-31 | * Verbundprodukt aus VIP mit allseitiger Umhüllung aus PIR (Ober- und Unterseite 10 mm, Schmalseiten 15 mm). Werte zwischen 0.007 und 0.010 W/(m·K). | * Produit composite en VIP avec une enveloppe en PIR sur toutes les faces (face supérieure et inférieure 10 mm, côtés étroits 15 mm). Valeurs entre 0.007 et 0.010 W/(m·K).
40 | 25050098 | Vakuum-Isolationspaneele (VIP) | Panneaux isolants sous vide (VIP) | swissporVIP | swissporVIP | 17 | swisspor AG |  | 170-210 | 0.007 * | 15-40 | [6 empty] | X | 2027-06-30 | * gilt für Plattenformat ab 500 mm x 500 mm | * valable pour panneaux à partir de 500 mm x 500 mm
40 | 25050191 | Vakuum-Isolationspaneele (VIP) | Panneaux isolants sous vide (VIP) | Turvac Si | Turvac Si | 223 | Turvac, inovativne izolacije d.o.o. |  | 190 | 0.007 * | 10-20 | [6 empty] | X | 2027-06-30 | * gilt für Plattenformat ab 300 mm x 400 mm | * valable pour panneaux à partir de 300 mm x 400 mm
40 | 25050192 | Vakuum-Isolationspaneele (VIP) | Panneaux isolants sous vide (VIP) | Turvac Si | Turvac Si | 223 | Turvac, inovativne izolacije d.o.o. |  | 190 | 0.006 * | 21-50 | [6 empty] | X | 2027-06-30 | * gilt für Plattenformat ab 300 mm x 400 mm | * valable pour panneaux à partir de 300 mm x 400 mm
40 | 25080141 | Vakuum-Isolationspaneele (VIP) | Panneaux isolants sous vide (VIP) | vakuVIP B2 | vakuVIP B2 | 71 | Vaku-Isotherm GmbH |  | 170-210 | 0.008 * | 10 | [6 empty] | X | 2027-12-31 | * gilt für Plattenformat ab 300 mm x 400 mm | * valable pour panneaux à partir de 300 mm x 400 mm
40 | 25080142 | Vakuum-Isolationspaneele (VIP) | Panneaux isolants sous vide (VIP) | vakuVIP B2 | vakuVIP B2 | 71 | Vaku-Isotherm GmbH |  | 170-210 | 0.007 * | 20-50 | [6 empty] | X | 2027-12-31 | * gilt für Plattenformat ab 300 mm x 400 mm | * valable pour panneaux à partir de 300 mm x 400 mm
40 | 24090281 | Vakuum-Isolationspaneele (VIP) | Panneaux isolants sous vide (VIP) | va-Q-vip F, va-Q-vip F GGM | va-Q-vip F, va-Q-vip F GGM | 191 | va-Q-tec AG |  | 180-210 | 0.0070 * | 20-50 | [6 empty] | X | 2026-12-31 | * gilt für Plattenformat ab 300 mm x 400 mm | * valable pour panneaux à partir de 300 mm x 400 mm
40 | 24090282 | Vakuum-Isolationspaneele (VIP) | Panneaux isolants sous vide (VIP) | va-Q-vip F, va-Q-vip F GGM | va-Q-vip F, va-Q-vip F GGM | 191 | va-Q-tec AG |  | 180-250 | 0.0085 * | 10-19 | [6 empty] | X | 2026-12-31 | * gilt für Plattenformat ab 300 mm x 400 mm | * valable pour panneaux à partir de 300 mm x 400 mm
40 | 24090285 | Vakuum-Isolationspaneele (VIP) | Panneaux isolants sous vide (VIP) | va-Q-vip Floor | va-Q-vip Floor | 191 | va-Q-tec AG |  | 180-210 | 0.0070 * | 40-60 | [6 empty] | X | 2026-12-31 | * gilt für Plattenformat ab 300 mm x 400 mm; Wert für den VIP-Kern; Oberseite 17 mm PIR, Unterseite 3 mm Gummi | * valable pour panneaux à partir de 300 mm x 400 mm; valeur pour le noyau VIP; face supérieure 17 mm panneau PIR, face inférieure 3 mm natte caoutchouc
26 | 26.01 | Polystyrol expandiert (EPS) | Polystyrène expansé (EPS) | Polystyrol expandiert (EPS); nicht SIA-kontrolliert | Polystyrène expansé (EPS); non contrôlé par SIA |  |  | 15-45 |  | 0.042 |  | 0.4 | 1450 | 60 | 60 | X | X
26 | 26.02 | Polystyrol expandiert (EPS) | Polystyrène expansé (EPS) | Polystyrol expandiert (EPS); nicht SIA-kontrolliert | Polystyrène expansé (EPS); non contrôlé par SIA |  |  | < 15 |  | 0.05 |  | 0.4 | 1450 | 60 | 60 | X | X
26 | 26.03 | Polystyrol expandiert (EPS) | Polystyrène expansé (EPS) | Polystyrol expandiert (EPS): graue Platten; nicht SIA-kontrolliert | Polystyrène expansé (EPS): panneaux gris; non contrôlé par SIA |  |  | 15-40 |  | 0.036 |  | 0.4 | 1450 | 60 | 60 |  | X
26 | 25090251 | Polystyrol expandiert (EPS) | Polystyrène expansé (EPS) | Baumit OpenAir | Baumit OpenAir | 49 | Austrotherm GmbH |  | 15-18 | 0.031 | 30-300 | 0.4 | 1450 | 60 | 60 |  |  | X | 2027-12-31
26 | 25090191 | Polystyrol expandiert (EPS) | Polystyrène expansé (EPS) | HIGHTHERM 2.0 | HIGHTHERM 2.0 | 151 | Fassa S.r.l. |  | 18-22 | 0.03 | 50-240 | 0.4 | 1450 | 60 | 60 |  |  | X | 2027-12-31 | Für WDVS; graue Platte mit einseitig weisser Deckschicht | Pour ITE; panneau gris avec couche de finition blanche sur une face
26 | 26090391 | Polystyrol expandiert (EPS) | Polystyrène expansé (EPS) | flapor Wärmedämmplatte EPS-W20 | flapor Wärmedämmplatte EPS-W20 | 59 | Flatz GmbH |  | min. 18 | 0.035 | 20-300 | 0.4 | 1450 | 60 | 60 |  |  | X | 2028-12-31 | Kanten stumpf | Chants plats
26 | 26090392 | Polystyrol expandiert (EPS) | Polystyrène expansé (EPS) | flaporplus Wärmedämmplatte EPS-W20 | flaporplus Wärmedämmplatte EPS-W20 | 59 | Flatz GmbH |  | min. 18 | 0.031 | 20-300 | 0.4 | 1450 | 60 | 60 |  |  | X | 2028-12-31 | Kanten stumpf | Chants plats
26 | 26090393 | Polystyrol expandiert (EPS) | Polystyrène expansé (EPS) | flapor Fassadendämmplatte EPS-F 038 | flapor Fassadendämmplatte EPS-F 038 | 59 | Flatz GmbH |  | min. 15 | 0.038 | 20-300 | 0.4 | 1450 | 60 | 60 |  |  | X | 2028-12-31 | Kanten stumpf | Chants plats
26 | 26090394 | Polystyrol expandiert (EPS) | Polystyrène expansé (EPS) | flaporplus Perimeter-/Sockeldämmplatte EPS-P | flaporplus Perimeter-/Sockeldämmplatte EPS-P | 59 | Flatz GmbH |  | min. 26 | 0.031 | 60-300 | 0.4 | 1450 | 60 | 60 |  |  | X | 2028-12-31 | Kanten stumpf | Chants plats
26 | 26020121 | Polystyrol expandiert (EPS) | Polystyrène expansé (EPS) | Fassadendämmplatte flaporplus EPS-F DUO 030 | Fassadendämmplatte flaporplus EPS-F DUO 030 | 59 | Flatz GmbH |  | min. 19 | 0.03 | 60-300 | 0.4 | 1450 | 60 | 60 |  |  | X | 2028-06-30 | Kanten stumpf | Chants plats
26 | 26020122 | Polystyrol expandiert (EPS) | Polystyrène expansé (EPS) | Fassadendämmplatte flaporplus EPS-F 030 | Fassadendämmplatte flaporplus EPS-F 030 | 59 | Flatz GmbH |  | min. 19 | 0.03 | 100-300 | 0.4 | 1450 | 60 | 60 |  |  | X | 2028-06-30 | Kanten stumpf | Chants plats
26 | 26020123 | Polystyrol expandiert (EPS) | Polystyrène expansé (EPS) | Fassadendämmplatte EPS-F 031 take it Alpin Relax | Fassadendämmplatte EPS-F 031 take it Alpin Relax | 59 | Flatz GmbH |  | min. 15 | 0.031 | 100-300 | 0.4 | 1450 | 60 | 60 |  |  | X | 2028-06-30 | Kanten stumpf | Chants plats
26 | 26020124 | Polystyrol expandiert (EPS) | Polystyrène expansé (EPS) | Fassadendämmplatte flaporplus EPS-F DUO 031 | Fassadendämmplatte flaporplus EPS-F DUO 031 | 59 | Flatz GmbH |  | min. 15 | 0.031 | 60-300 | 0.4 | 1450 | 60 | 60 |  |  | X | 2028-06-30 | Kanten stumpf | Chants plats
26 | 26020125 | Polystyrol expandiert (EPS) | Polystyrène expansé (EPS) | flapor EPS-W25 Wärmedämmplatte | flapor EPS-W25 Wärmedämmplatte | 59 | Flatz GmbH |  | min. 22 | 0.033 | 20-300 | 0.4 | 1450 | 60 | 60 |  |  | X | 2028-06-30 | Kanten stumpf | Chants plats
26 | 26020126 | Polystyrol expandiert (EPS) | Polystyrène expansé (EPS) | flaporplus EPS-W25 Wärmedämmplatte | flaporplus EPS-W25 Wärmedämmplatte | 59 | Flatz GmbH |  | min. 23 | 0.029 | 30-300 | 0.4 | 1450 | 60 | 60 |  |  | X | 2028-06-30 | Kanten stumpf | Chants plats
26 | 25080131 | Polystyrol expandiert (EPS) | Polystyrène expansé (EPS) | Fassadendämmplatte flaporplus EPS-F 031 | Fassadendämmplatte Flaporplus EPS-F031 | 59 | Flatz GmbH |  | 15-19 | 0.031 | 100-300 | 0.4 | 1450 | 60 | 60 |  |  | X | 2027-12-31 | Kanten stumpf | Chants plats
26 | 25080132 | Polystyrol expandiert (EPS) | Polystyrène expansé (EPS) | Fassadendämmplatte flaporplus EPS-F ohne Entlastungsschlitze (W-15 plus) | Fassadendämmplatte flaporplus EPS-F ohne Entlastungsschlitze (W-15 plus) | 59 | Flatz GmbH |  | 15-19 | 0.031 | 30-80 | 0.4 | 1450 | 60 | 60 |  |  | X | 2027-12-31 | Kanten stumpf | Chants plats
26 | 25080133 | Polystyrol expandiert (EPS) | Polystyrène expansé (EPS) | flapor Perimeter-/Sockeldämmplatte EPS-P 035 | flapor Perimeter-/Sockeldämmplatte EPS-P 035 | 59 | Flatz GmbH |  | > 27 | 0.035 | 40-300 | 0.4 | 1450 | 60 | 60 |  |  | X | 2027-12-31 | Kanten stumpf | Chants plats
26 | 26010041 | Polystyrol expandiert (EPS) | Polystyrène expansé (EPS) | Gonon goOpen | Gonon goOpen | 1 | Gonon Isolation AG |  | 16 | 0.03 | 60-240 | 0.4 | 1450 | 60 | 60 |  |  | X | 2027-12-31 | Fassadenplatte | Panneau pour façade
26 | 25110081 | Polystyrol expandiert (EPS) | Polystyrène expansé (EPS) | goEPS F20 grau 029 | goEPS F20 grau 029 | 1 | Gonon Isolation AG |  | 18 | 0.029 | 20-240 | 0.4 | 1450 | 60 | 60 |  |  | X | 2027-12-31
26 | 25110082 | Polystyrol expandiert (EPS) | Polystyrène expansé (EPS) | goSonic LR Roll | goSonic LR Roll | 1 | Gonon Isolation AG |  | 15 | 0.03 | 22-30 | 0.4 | 1450 | 60 | 60 |  |  | X | 2027-12-31 | Rezyklat-Rohstoff; Trittschalldämmung | Matière première recyclée; isolation contre les bruits de choc
26 | 25100041 | Polystyrol expandiert (EPS) | Polystyrène expansé (EPS) | Gonon HiProtect | Gonon HiProtect | 1 | Gonon Isolation AG |  | 19 | 0.031 | 60-240 | 0.4 | 1450 | 60 | 60 |  |  | X | 2027-12-31 | Fassadenplatte | panneau pour façade
26 | 25100043 | Polystyrol expandiert (EPS) | Polystyrène expansé (EPS) | goEPS weiss 033 | goEPS blanc 033 | 1 | Gonon Isolation AG |  | 30 | 0.033 | 10-500 | 0.4 | 1450 | 60 | 60 |  |  | X | 2027-12-31
26 | 25100044 | Polystyrol expandiert (EPS) | Polystyrène expansé (EPS) | goEPS weiss F15 038 | goEPS blanc F15 038 | 1 | Gonon Isolation AG |  | 15 | 0.038 | 10-500 | 0.4 | 1450 | 60 | 60 |  |  | X | 2027-12-31
26 | 25050061 | Polystyrol expandiert (EPS) | Polystyrène expansé (EPS) | goPaletti EPS 150 Typ 4 | goPaletti EPS 150 Typ 4 | 1 | Gonon Isolation AG |  | 25 | 0.033 | 20-40 | 0.4 | 1450 | 60 | 60 |  |  | X | 2027-06-30
26 | 25050062 | Polystyrol expandiert (EPS) | Polystyrène expansé (EPS) | goPaletti EPS-T Typ 4 | goPaletti EPS-T Typ 4 | 1 | Gonon Isolation AG |  | 12-15 | 0.038 | 10-40 | 0.4 | 1450 | 60 | 60 |  |  | X | 2027-06-30
26 | 25050063 | Polystyrol expandiert (EPS) | Polystyrène expansé (EPS) | goEPS F20 weiss 036 | goEPS F20 weiss 036 | 1 | Gonon Isolation AG |  | 20 | 0.036 | 20-200 | 0.4 | 1450 | 60 | 60 |  |  | X | 2027-06-30
26 | 25040011 | Polystyrol expandiert (EPS) | Polystyrène expansé (EPS) | goIntegral Top 030 Mono | goIntegral Top 030 Mono | 1 | Gonon Isolation AG |  | 18 | 0.03 | 100-300 | 0.4 | 1450 | 60 | 60 |  |  | X | 2027-06-30 | Zweischichtige Platte grau-weiss | Panneau deux couches gris-blanc
26 | 25040012 | Polystyrol expandiert (EPS) | Polystyrène expansé (EPS) | goEPS goPlan G blau 033 | goEPS goPlan G blau 033 | 1 | Gonon Isolation AG |  | 30 | 0.033 | 10-500 | 0.4 | 1450 | 60 | 60 |  |  | X | 2027-06-30
26 | 25010011 | Polystyrol expandiert (EPS) | Polystyrène expansé (EPS) | goSonic Platte LR | goSonic Platte LR | 1 | Gonon Isolation AG |  | 15 | 0.031 | 22-30 | 0.4 | 1450 | 60 | 60 |  |  | X | 2027-06-30 | 100% EPS-Rezyklat-Rohstoff; Trittschalldämmung | 100% matière première EPS recyclé; isolation contre les bruits d'impact
26 | 25090101 | Polystyrol expandiert (EPS) | Polystyrène expansé (EPS) | Trittschalldämmplatte EPS 045 DES sm | Trittschalldämmplatte EPS 045 DES sm | 181 | HIRSCH Porozell GmbH |  | 15-60 | 0.043 | 15-60 | 0.4 | 1450 | 60 | 60 |  |  | X | 2027-12-31
26 | 25090102 | Polystyrol expandiert (EPS) | Polystyrène expansé (EPS) | Trittschalldämmplatte EPS 040 DES sg | Trittschalldämmplatte EPS 040 DES sg | 181 | HIRSCH Porozell GmbH |  | 14-16 | 0.039 | 20-50 | 0.4 | 1450 | 60 | 60 |  |  | X | 2027-12-31
26 | 25090103 | Polystyrol expandiert (EPS) | Polystyrène expansé (EPS) | Wärmedämmplatte EPS 040 DI, DZ, WI, WAB, WZ | Wärmedämmplatte EPS 040 DI, DZ, WI, WAB, WZ | 181 | HIRSCH Porozell GmbH |  | 14-16 | 0.039 | 10-500 | 0.4 | 1450 | 60 | 60 |  |  | X | 2027-12-31
26 | 25090104 | Polystyrol expandiert (EPS) | Polystyrène expansé (EPS) | Dämmplatte EPS 040 DEO dm, DAA dm, DAD dm | Dämmplatte EPS 040 DEO dm, DAA dm, DAD dm | 181 | HIRSCH Porozell GmbH |  | 17-21 | 0.039 | 10-500 | 0.4 | 1450 | 60 | 60 |  |  | X | 2027-12-31
26 | 25090105 | Polystyrol expandiert (EPS) | Polystyrène expansé (EPS) | Dämmplatte EPS 035 DI, DZ, WI, WAB, WZ, DEO dm, DAA dm, DAD dm | Dämmplatte EPS 035 DI, DZ, WI, WAB, WZ, DEO dm, DAA dm, DAD dm | 181 | HIRSCH Porozell GmbH |  | 19-23 | 0.034 | 10-500 | 0.4 | 1450 | 60 | 60 |  |  | X | 2027-12-31
26 | 25090106 | Polystyrol expandiert (EPS) | Polystyrène expansé (EPS) | Dämmplatte EPS 035 DAA dh | Dämmplatte EPS 035 DAA dh | 181 | HIRSCH Porozell GmbH |  | 24-28 | 0.034 | 10-500 | 0.4 | 1450 | 60 | 60 |  |  | X | 2027-12-31
26 | 25090107 | Polystyrol expandiert (EPS) | Polystyrène expansé (EPS) | Dämmplatte EPS 034 DEO dh | Dämmplatte EPS 034 DEO dh | 181 | HIRSCH Porozell GmbH |  | 24-28 | 0.033 | 10-500 | 0.4 | 1450 | 60 | 60 |  |  | X | 2027-12-31
26 | 25090108 | Polystyrol expandiert (EPS) | Polystyrène expansé (EPS) | Dämmplatte EPS 035 DEO ds, DAA ds | Dämmplatte EPS 035 DEO ds, DAA ds | 181 | HIRSCH Porozell GmbH |  | 27-31 | 0.034 | 10-500 | 0.4 | 1450 | 60 | 60 |  |  | X | 2027-12-31
26 | 25090109 | Polystyrol expandiert (EPS) | Polystyrène expansé (EPS) | Dämmplatte EPS 032 DEO dm IR, DAA dm IR, DAD dm IR | Dämmplatte EPS 032 DEO dm IR, DAA dm IR, DAD dm IR | 181 | HIRSCH Porozell GmbH |  | 17-21 | 0.031 | 10-500 | 0.4 | 1450 | 60 | 60 |  |  | X | 2027-12-31
26 | 25090110 | Polystyrol expandiert (EPS) | Polystyrène expansé (EPS) | Dämmplatte EPS 032 DEO dh IR, DAA dh IR | Dämmplatte EPS 032 DEO dh IR, DAA dh IR | 181 | HIRSCH Porozell GmbH |  | 24-28 | 0.031 | 10-500 | 0.4 | 1450 | 60 | 60 |  |  | X | 2027-12-31
26 | 25090111 | Polystyrol expandiert (EPS) | Polystyrène expansé (EPS) | Dämmplatte EPS 031 DAA dm IR, DEO dm IR, DAD dm IR | Dämmplatte EPS 031 DAA dm IR, DEO dm IR, DAD dm IR | 181 | HIRSCH Porozell GmbH |  | 17-21 | 0.03 | 10-500 | 0.4 | 1450 | 60 | 60 |  |  | X | 2027-12-31
26 | 25090112 | Polystyrol expandiert (EPS) | Polystyrène expansé (EPS) | Dämmplatte EPS 031 DAA dh IR, DEO dh IR | Dämmplatte EPS 031 DAA dh IR, DEO dh IR | 181 | HIRSCH Porozell GmbH |  | 24-28 | 0.03 | 10-500 | 0.4 | 1450 | 60 | 60 |  |  | X | 2027-12-31
26 | 25090113 | Polystyrol expandiert (EPS) | Polystyrène expansé (EPS) | Fassadendämmplatte WDV EPS 035 WDV | Fassadendämmplatte WDV EPS 035 WDV | 181 | HIRSCH Porozell GmbH |  | 19-25 | 0.034 | 10-400 | 0.4 | 1450 | 60 | 60 |  |  | X | 2027-12-31
26 | 25090114 | Polystyrol expandiert (EPS) | Polystyrène expansé (EPS) | Fassadendämmplatte WDV, grau EPS 034 WDV IR | Fassadendämmplatte WDV, grau EPS 034 WDV IR | 181 | HIRSCH Porozell GmbH |  | 14-20 | 0.033 | 10-400 | 0.4 | 1450 | 60 | 60 |  |  | X | 2027-12-31
26 | 25090115 | Polystyrol expandiert (EPS) | Polystyrène expansé (EPS) | Fassadendämmplatte WDV, grau EPS 032 WDV IR | Fassadendämmplatte WDV, grau EPS 032 WDV IR | 181 | HIRSCH Porozell GmbH |  | 14-20 | 0.031 | 10-400 | 0.4 | 1450 | 60 | 60 |  |  | X | 2027-12-31
26 | 25090116 | Polystyrol expandiert (EPS) | Polystyrène expansé (EPS) | Fassadendämmplatte WAP 032 | Fassadendämmplatte WAP 032 | 181 | HIRSCH Porozell GmbH |  | 15-20 | 0.031 | 40-300 | 0.4 | 1450 | 60 | 60 |  |  | X | 2027-12-31
26 | 25090117 | Polystyrol expandiert (EPS) | Polystyrène expansé (EPS) | Fassadendämmplatte WDV, grau EPS 031 WDV IR | Fassadendämmplatte WDV, grau EPS 031 WDV IR | 181 | HIRSCH Porozell GmbH |  | 14-23 | 0.03 | 10-400 | 0.4 | 1450 | 60 | 60 |  |  | X | 2027-12-31
26 | 25090118 | Polystyrol expandiert (EPS) | Polystyrène expansé (EPS) | HIRSCH Therm 5in1 grau, HIRSCH Therm Sockelplatte grau | HIRSCH Therm 5in1 grau, HIRSCH Therm Sockelplatte grau | 181 | HIRSCH Porozell GmbH |  | 27-30 | 0.031 | 60-300 | 0.4 | 1450 | 60 | 60 |  |  | X | 2027-12-31
26 | 25090119 | Polystyrol expandiert (EPS) | Polystyrène expansé (EPS) | HIRSCH Therm 5in1 AW 150, HIRSCH Therm Sockelplatte AW 150 | HIRSCH Therm 5in1 AW 150, HIRSCH Therm Sockelplatte AW 150 | 181 | HIRSCH Porozell GmbH |  | 27-35 | 0.034 | 60-300 | 0.4 | 1450 | 60 | 60 |  |  | X | 2027-12-31
26 | 25090120 | Polystyrol expandiert (EPS) | Polystyrène expansé (EPS) | Fassadendämmplatte Duopor 030 WDV IR | Fassadendämmplatte Duopor 030 WDV IR | 181 | HIRSCH Porozell GmbH |  | 17-22 | 0.03 | 80-300 | 0.4 | 1450 | 60 | 60 |  |  | X | 2027-12-31
26 | 25090121 | Polystyrol expandiert (EPS) | Polystyrène expansé (EPS) | Fassadendämmplatte Duopor 031 WDV IR | Fassadendämmplatte Duopor 031 WDV IR | 181 | HIRSCH Porozell GmbH |  | 15-19 | 0.031 | 80-300 | 0.4 | 1450 | 60 | 60 |  |  | X | 2027-12-31
26 | 25100061 | Polystyrol expandiert (EPS) | Polystyrène expansé (EPS) | ISOPOR EPS 15 (038); ISOPOR EPS F 15 (038) | ISOPOR EPS 15 (038); ISOPOR EPS F 15 (038) | 147 | ISOPOR Schweiz AG |  | 15 | 0.038 | 10-500 | 0.4 | 1450 | 60 | 60 |  |  | X | 2027-12-31 | Blockware | produit fabriqué en blocs
26 | 25100062 | Polystyrol expandiert (EPS) | Polystyrène expansé (EPS) | ISOPOR EPS-T (038); Roll EPS-T (038) | ISOPOR EPS-T (038); Roll EPS-T (038) | 147 | ISOPOR Schweiz AG |  | 13-15 | 0.038 | 11-43 | 0.4 | 1450 | 60 | 60 |  |  | X | 2027-12-31 | Elastifiziert; Trittschalldämmung; Platten und Rollen | Élastifié; isolation contre les bruits de choc; panneaux et rouleaux
26 | 25100063 | Polystyrol expandiert (EPS) | Polystyrène expansé (EPS) | ISOPOR EPS 15 grau (031); ISOPOR EPS F G&W (031); ISOPOR EPS F G&W Mono (031); MARMOPOR 031; MARMOPOR Mono 031 | ISOPOR EPS 15 grau (031); ISOPOR EPS F G&W (031); ISOPOR EPS F G&W Mono (031); MARMOPOR 031; MARMOPOR Mono 031 | 147 | ISOPOR Schweiz AG |  | 15 | 0.031 | 10-400 | 0.4 | 1450 | 60 | 60 |  |  | X | 2027-12-31 | Kern grau, ein- oder beidseitig weiss kaschiert | Noyau gris, contrecollé en blanc sur une ou deux faces
26 | 25100064 | Polystyrol expandiert (EPS) | Polystyrène expansé (EPS) | ISOPOR EPS 20 (036); ISOPOR EPS F 20 (036); ISOPOR EPS 20 Dach (036) | ISOPOR EPS 20 (036); ISOPOR EPS F 20 (036); ISOPOR EPS 20 Dach (036) | 147 | ISOPOR Schweiz AG |  | 18 | 0.036 | 10-500 | 0.4 | 1450 | 60 | 60 |  |  | X | 2027-12-31 | Blockware; Gefälleplatten und Stufenfalz möglich | Produit fabriqué en blocs; possibilité de panneaux en pente et de chants à battues
26 | 25100065 | Polystyrol expandiert (EPS) | Polystyrène expansé (EPS) | ISOPOR EPS 30 (033) | ISOPOR EPS 30 (033) | 147 | ISOPOR Schweiz AG |  | 27 | 0.033 | 10-500 | 0.4 | 1450 | 60 | 60 |  |  | X | 2027-12-31 | Blockware | Produit fabriqué en blocs
26 | 25100066 | Polystyrol expandiert (EPS) | Polystyrène expansé (EPS) | ISOPOR EPS 120 (034); ISOPOR EPS 120 Dach (034) | ISOPOR EPS 120 (034); ISOPOR EPS 120 Dach (034) | 147 | ISOPOR Schweiz AG |  | 23 | 0.034 | 10-500 | 0.4 | 1450 | 60 | 60 |  |  | X | 2027-12-31 | Blockware; Gefälleplatten und Stufenfalz möglich | Produit fabriqué en blocs; possibilité de panneaux en pente et de chants à battues
26 | 25100067 | Polystyrol expandiert (EPS) | Polystyrène expansé (EPS) | ISOPOR EPS 120 grau (030); ISOPOR EPS 120 Dach grau (030) | ISOPOR EPS 120 grau (030); ISOPOR EPS 120 Dach grau (030) | 147 | ISOPOR Schweiz AG |  | 23 | 0.03 | 10-500 | 0.4 | 1450 | 60 | 60 |  |  | X | 2027-12-31 | Blockware grau; Gefälleplatten und Stufenfalz möglich | Produit fabriqué en blocs, gris; possibilité de panneaux en pente et de chants à battues
26 | 25100068 | Polystyrol expandiert (EPS) | Polystyrène expansé (EPS) | ISOPOR EPS 150 (033); ISOPOR EPS 150 Dach (033); Roll EPS 150 (033) | ISOPOR EPS 150 (033); ISOPOR EPS 150 Dach (033); Roll EPS 150 (033) | 147 | ISOPOR Schweiz AG |  | 25 | 0.033 | 10-500 | 0.4 | 1450 | 60 | 60 |  |  | X | 2027-12-31 | Blockware; Gefälleplatten und Stufenfalz möglich | Produit fabriqué en blocs; possibilité de panneaux en pente et de chants à battues
26 | 25100069 | Polystyrol expandiert (EPS) | Polystyrène expansé (EPS) | ISOPOR EPS 250 (033) | ISOPOR EPS 250 (033) | 147 | ISOPOR Schweiz AG |  | 36 | 0.033 | 10-500 | 0.4 | 1450 | 60 | 60 |  |  | X | 2027-12-31 | Blockware, hohe Druckfestigkeit | Produit fabriqué en blocs, haute résistance à la pression
26 | 25100070 | Polystyrol expandiert (EPS) | Polystyrène expansé (EPS) | ISOPOR EPS F G&W TOP (030); ISOPOR EPS F G&W TOP Mono (030); MARMOPOR 030; MARMOPOR Mono 030; ISOPOR EPS 20 grau (030) | ISOPOR EPS F G&W TOP (030); ISOPOR EPS F G&W TOP Mono (030); MARMOPOR 030; MARMOPOR Mono 030; ISOPOR EPS 20 grau (030) | 147 | ISOPOR Schweiz AG |  | 17 | 0.03 | 120-400 | 0.4 | 1450 | 60 | 60 |  |  | X | 2027-12-31 | Kern grau, ein- oder beidseitig weiss kaschiert | Noyau gris, contrecollé en blanc sur une ou deux faces
26 | 25100071 | Polystyrol expandiert (EPS) | Polystyrène expansé (EPS) | ISOPOR EPS-T grau (031); Roll NEOSTEP grau | ISOPOR EPS-T grau (031); Roll NEOSTEP grau | 147 | ISOPOR Schweiz AG |  | 13-15 | 0.031 | 11-43 | 0.4 | 1450 | 60 | 60 |  |  | X | 2027-12-31 | Elastifiziert; Trittschalldämmung; Platten und Rollen | Élastifié; isolation contre les bruits de choc; panneaux et rouleaux
26 | 25100072 | Polystyrol expandiert (EPS) | Polystyrène expansé (EPS) | ISOPOR EPS F Optima (031) | ISOPOR EPS F Optima (031) | 147 | ISOPOR Schweiz AG |  | 16 | 0.031 | 160-240 | 0.4 | 1450 | 60 | 60 |  |  | X | 2027-12-31 | Fassadenplatte einseitig weiss kaschiert | Panneau de façade contrecollé en blanc sur une face
26 | 26040041 | Polystyrol expandiert (EPS) | Polystyrène expansé (EPS) | AirPor EPS 15 | AirPor EPS 15 | 61 | Joma Dämmstoffwerk GmbH |  | 15 | 0.039 | 10-500 | 0.4 | 1450 | 60 | 60 |  |  | X | 2028-06-30
26 | 26040042 | Polystyrol expandiert (EPS) | Polystyrène expansé (EPS) | AirPor EPS 18 | AirPor EPS 18 | 61 | Joma Dämmstoffwerk GmbH |  | 18-20 | 0.038 | 10-500 | 0.4 | 1450 | 60 | 60 |  |  | X | 2028-06-30
26 | 26040043 | Polystyrol expandiert (EPS) | Polystyrène expansé (EPS) | AirPor EPS 20 | AirPor EPS 20 | 61 | Joma Dämmstoffwerk GmbH |  | 20 | 0.034 | 10-500 | 0.4 | 1450 | 60 | 60 |  |  | X | 2028-06-30
26 | 26040044 | Polystyrol expandiert (EPS) | Polystyrène expansé (EPS) | AirPor EPS 25 | AirPor EPS 25 | 61 | Joma Dämmstoffwerk GmbH |  | 25 | 0.034 | 10-500 | 0.4 | 1450 | 60 | 60 |  |  | X | 2028-06-30
26 | 26040045 | Polystyrol expandiert (EPS) | Polystyrène expansé (EPS) | AirPor EPS 30 | AirPor EPS 30 | 61 | Joma Dämmstoffwerk GmbH |  | 30 | 0.034 | 10-500 | 0.4 | 1450 | 60 | 60 |  |  | X | 2028-06-30
26 | 26040046 | Polystyrol expandiert (EPS) | Polystyrène expansé (EPS) | AirPor DUO Therm 031 EPS | AirPor DUO Therm 031 EPS | 61 | Joma Dämmstoffwerk GmbH |  | 15 | 0.031 | 10-500 | 0.4 | 1450 | 60 | 60 |  |  | X | 2028-06-30
26 | 26040047 | Polystyrol expandiert (EPS) | Polystyrène expansé (EPS) | AirPor DUO Therm 030 EPS, AirPor EPS 030 grau | AirPor DUO Therm 030 EPS, AirPor EPS 030 grau | 61 | Joma Dämmstoffwerk GmbH |  | 20 | 0.03 | 10-500 | 0.4 | 1450 | 60 | 60 |  |  | X | 2028-06-30
26 | 26040048 | Polystyrol expandiert (EPS) | Polystyrène expansé (EPS) | AirPor EPS 031 grau | AirPor EPS 031 grau | 61 | Joma Dämmstoffwerk GmbH |  | 16 | 0.031 | 10-500 | 0.4 | 1450 | 60 | 60 |  |  | X | 2028-06-30
26 | 26040049 | Polystyrol expandiert (EPS) | Polystyrène expansé (EPS) | AirPor Perimeter | AirPor Perimeter | 61 | Joma Dämmstoffwerk GmbH |  | 27 | 0.034 | 10-500 | 0.4 | 1450 | 60 | 60 |  |  | X | 2028-06-30
26 | 26040050 | Polystyrol expandiert (EPS) | Polystyrène expansé (EPS) | AirPor EPS Perimeter grau | AirPor EPS Perimeter grau | 61 | Joma Dämmstoffwerk GmbH |  | 27 | 0.031 | 10-300 | 0.4 | 1450 | 60 | 60 |  |  | X | 2028-06-30
26 | 26040051 | Polystyrol expandiert (EPS) | Polystyrène expansé (EPS) | AirPor EPS PST | AirPor EPS PST | 61 | Joma Dämmstoffwerk GmbH |  | 9-12 | 0.041 | 10-80 | 0.4 | 1450 | 60 | 60 |  |  | X | 2028-06-30
26 | 26030171 | Polystyrol expandiert (EPS) | Polystyrène expansé (EPS) | BACHL EPS Mehrzweckdämmplatte Extrapor 100 kPa | BACHL EPS Mehrzweckdämmplatte Extrapor 100 kPa | 121 | Karl Bachl Kunststoffverarbeitung GmbH & Co. KG |  | min. 15 | 0.031 | 20-200 | 0.4 | 1450 | 60 | 60 |  |  | X | 2028-06-30
26 | 26030172 | Polystyrol expandiert (EPS) | Polystyrène expansé (EPS) | BACHL Mehrzweckdämmplatte EPS 033 - 150 kPa | BACHL Mehrzweckdämmplatte EPS 033 - 150 kPa | 121 | Karl Bachl Kunststoffverarbeitung GmbH & Co. KG |  | min. 23 | 0.033 | 20-200 | 0.4 | 1450 | 60 | 60 |  |  | X | 2028-06-30
26 | 26030173 | Polystyrol expandiert (EPS) | Polystyrène expansé (EPS) | BACHL Mehrzweckdämmplatte EPS 20 | BACHL Mehrzweckdämmplatte EPS 20 | 121 | Karl Bachl Kunststoffverarbeitung GmbH & Co. KG |  | min. 20 | 0.036 | 20-200 | 0.4 | 1450 | 60 | 60 |  |  | X | 2028-06-30
26 | 26030174 | Polystyrol expandiert (EPS) | Polystyrène expansé (EPS) | BACHL Wärmedämmplatte EPS 15 | BACHL Wärmedämmplatte EPS 15 | 121 | Karl Bachl Kunststoffverarbeitung GmbH & Co. KG |  | min. 15 | 0.038 | 15-300 | 0.4 | 1450 | 60 | 60 |  |  | X | 2028-06-30
26 | 26030175 | Polystyrol expandiert (EPS) | Polystyrène expansé (EPS) | BACHL EPS Perimeter Bianco | BACHL EPS Perimeter Bianco | 121 | Karl Bachl Kunststoffverarbeitung GmbH & Co. KG |  | min. 27 | 0.033 | 40-300 | 0.4 | 1450 | 60 | 60 |  |  | X | 2028-06-30
26 | 26030176 | Polystyrol expandiert (EPS) | Polystyrène expansé (EPS) | EPS Dämmplatte FD weiss 150 | EPS Dämmplatte FD weiss 150 | 121 | Karl Bachl Kunststoffverarbeitung GmbH & Co. KG |  | min. 25 | 0.033 | 80-200 | 0.4 | 1450 | 60 | 60 |  |  | X | 2028-06-30
26 | 26030177 | Polystyrol expandiert (EPS) | Polystyrène expansé (EPS) | BACHL neoStep EPS TS 031 Trittschalldämmplatte | BACHL neoStep EPS TS 031 Trittschalldämmplatte | 121 | Karl Bachl Kunststoffverarbeitung GmbH & Co. KG |  | min. 15 | 0.031 | 30-60 | 0.4 | 1450 | 60 | 60 |  |  | X | 2028-06-30
26 | 25090011 | Polystyrol expandiert (EPS) | Polystyrène expansé (EPS) | BACHL Trittschall-Dämmplatte EPS-T CH | BACHL Trittschall-Dämmplatte EPS-T CH | 121 | Karl Bachl Kunststoffverarbeitung GmbH & Co. KG |  | min. 16 | 0.039 | 20-50 | 0.4 | 1450 | 60 | 60 |  |  | X | 2027-12-31
26 | 25050141 | Polystyrol expandiert (EPS) | Polystyrène expansé (EPS) | BACHL Extrapor Fassadendämmplatte 031 | BACHL Extrapor Fassadendämmplatte 031 | 121 | Karl Bachl Kunststoffverarbeitung GmbH & Co. KG |  | min. 15 | 0.031 | 10-400 | 0.4 | 1450 | 60 | 60 |  |  | X | 2026-12-31
26 | 24090112 | Polystyrol expandiert (EPS) | Polystyrène expansé (EPS) | BACHL Fassadendämmplatte EPS 035 WDV | BACHL Fassadendämmplatte EPS 035 WDV | 121 | Karl Bachl Kunststoffverarbeitung GmbH & Co. KG |  | min. 23 | 0.034 | 20-400 | 0.4 | 1450 | 60 | 60 |  |  | X | 2026-12-31
26 | 24090113 | Polystyrol expandiert (EPS) | Polystyrène expansé (EPS) | BACHL EPS-Dämmplatte-FD Weiss-120 | BACHL EPS-Dämmplatte-FD Weiss-120 | 121 | Karl Bachl Kunststoffverarbeitung GmbH & Co. KG |  | min. 23 | 0.034 | 80-200 | 0.4 | 1450 | 60 | 60 |  |  | X | 2026-12-31
26 | 24090114 | Polystyrol expandiert (EPS) | Polystyrène expansé (EPS) | BACHL Mehrzweckdämmplatte EPS 30 | BACHL Mehrzweckdämmplatte EPS 30 | 121 | Karl Bachl Kunststoffverarbeitung GmbH & Co. KG |  | min. 15 | 0.033 | 10-200 | 0.4 | 1450 | 60 | 60 |  |  | X | 2026-12-31
26 | 24090115 | Polystyrol expandiert (EPS) | Polystyrène expansé (EPS) | neoTopDach Flachdach-Dämmplatte Bachl Extrapor 120 kPa | neoTopDach Flachdach-Dämmplatte Bachl Extrapor 120 kPa | 121 | Karl Bachl Kunststoffverarbeitung GmbH & Co. KG |  | min. 15 | 0.031 | 80-200 | 0.4 | 1450 | 60 | 60 |  |  | X | 2026-12-31
26 | 24090116 | Polystyrol expandiert (EPS) | Polystyrène expansé (EPS) | neoTopDach Flachdach-Dämmplatte Bachl Extrapor 150 kPa | neoTopDach Flachdach-Dämmplatte Bachl Extrapor 150 kPa | 121 | Karl Bachl Kunststoffverarbeitung GmbH & Co. KG |  | min. 15 | 0.031 | 80-200 | 0.4 | 1450 | 60 | 60 |  |  | X | 2026-12-31
26 | 24110041 | Polystyrol expandiert (EPS) | Polystyrène expansé (EPS) | POLIESPANSO 30 | POLIESPANSO 30 | 203 | POLIESPANSO Srl |  | 20-300 | 0.042 | 20-300 | 0.4 | 1450 | 60 | 60 |  |  | X | 2026-12-31
26 | 24110042 | Polystyrol expandiert (EPS) | Polystyrène expansé (EPS) | POLIESPANSO 70 | POLIESPANSO 70 | 203 | POLIESPANSO Srl |  | 13-14 | 0.04 | 20-300 | 0.4 | 1450 | 60 | 60 |  |  | X | 2026-12-31
26 | 24110043 | Polystyrol expandiert (EPS) | Polystyrène expansé (EPS) | POLIESPANSO 100 | POLIESPANSO 100 | 203 | POLIESPANSO Srl |  | 17-18 | 0.036 | 20-300 | 0.4 | 1450 | 60 | 60 |  |  | X | 2026-12-31
26 | 24110044 | Polystyrol expandiert (EPS) | Polystyrène expansé (EPS) | POLIESPANSO 120 | POLIESPANSO 120 | 203 | POLIESPANSO Srl |  | 19-20 | 0.036 | 20-300 | 0.4 | 1450 | 60 | 60 |  |  | X | 2026-12-31
26 | 24110045 | Polystyrol expandiert (EPS) | Polystyrène expansé (EPS) | POLIESPANSO 150 | POLIESPANSO 150 | 203 | POLIESPANSO Srl |  | 22-23 | 0.035 | 20-300 | 0.4 | 1450 | 60 | 60 |  |  | X | 2026-12-31
26 | 26050071 | Polystyrol expandiert (EPS) | Polystyrène expansé (EPS) | Poron BK 150 | Poron BK 150 | 214 | Poron Italiana Sud S.r.l. |  | 23-25 | 0.034 | 20-250 | 0.4 | 1450 | 60 | 60 |  |  | X | 2028-06-30 | Weisse Platte | Panneau blanc
26 | 26050072 | Polystyrol expandiert (EPS) | Polystyrène expansé (EPS) | Poronpend K 150 | Poronpend K 150 | 214 | Poron Italiana Sud S.r.l. |  | 23-25 | 0.034 | 50-250 | 0.4 | 1450 | 60 | 60 |  |  | X | 2028-06-30 | Weisse Platte | Panneau blanc
26 | 26050073 | Polystyrol expandiert (EPS) | Polystyrène expansé (EPS) | Poron BT 120 | Poron BT 120 | 214 | Poron Italiana Sud S.r.l. |  | 14-16 | 0.036 | 20-250 | 0.4 | 1450 | 60 | 60 |  |  | X | 2028-06-30 | Weisse Platte | Panneau blanc
26 | 25120021 | Polystyrol expandiert (EPS) | Polystyrène expansé (EPS) | DualColor | DualColor | 214 | Poron Italiana Sud S.r.l. |  | 16-18 | 0.031 | 60-200 | 0.4 | 1450 | 60 | 60 |  |  | X | 2027-06-30 | Platten weiss und grau | Panneaux blancs et gris
26 | 26030061 | Polystyrol expandiert (EPS) | Polystyrène expansé (EPS) | SAGEX Nero (030) 15 | SAGEX Nero (030) 15 | 11 | Sager AG |  | 15-17 | 0.03 | 20-300 | 0.4 | 1450 | 60 | 60 |  |  | X | 2028-06-30 | Platte dunkelgrau | Panneau de mousse dure, gris foncé
26 | 26030062 | Polystyrol expandiert (EPS) | Polystyrène expansé (EPS) | SAGEX Nero (030) 20 | SAGEX Nero (030) 20 | 11 | Sager AG |  | 18-20 | 0.03 | 20-220 | 0.4 | 1450 | 60 | 60 |  |  | X | 2028-06-30 | Platte dunkelgrau | Panneau de mousse dure, gris foncé
26 | 26030063 | Polystyrol expandiert (EPS) | Polystyrène expansé (EPS) | SAGEX Nero (030) 25 | SAGEX Nero (030) 25 | 11 | Sager AG |  | 23-25 | 0.03 | 20-220 | 0.4 | 1450 | 60 | 60 |  |  | X | 2028-06-30 | Platte dunkelgrau | Panneau de mousse dure, gris foncé
26 | 26030064 | Polystyrol expandiert (EPS) | Polystyrène expansé (EPS) | SAGEX (033) 30 | SAGEX (033) 30 | 11 | Sager AG |  | 30 | 0.033 | 20-200 | 0.4 | 1450 | 60 | 60 |  |  | X | 2028-06-30 | Dämmplatte weiss | Panneau isolant blanc
26 | 26030065 | Polystyrol expandiert (EPS) | Polystyrène expansé (EPS) | SAGEX (033) DS 150 | SAGEX (033) DS 150 | 11 | Sager AG |  | 25 | 0.033 | 20-40 | 0.4 | 1450 | 60 | 60 |  |  | X | 2028-06-30 | Für Unterlagsboden mit hoher Druckbeanspruchung | Pour chape, haute contrainte de compression
26 | 26030066 | Polystyrol expandiert (EPS) | Polystyrène expansé (EPS) | SAGEX (036) 20 | SAGEX (036) 20 | 11 | Sager AG |  | 20 | 0.036 | 10-500 | 0.4 | 1450 | 60 | 60 |  |  | X | 2028-06-30 | Dämmplatte weiss | Panneau isolant blanc
26 | 26030067 | Polystyrol expandiert (EPS) | Polystyrène expansé (EPS) | SAGEX (038) 15 | SAGEX (038) 15 | 11 | Sager AG |  | 15 | 0.038 | 15-500 | 0.4 | 1450 | 60 | 60 |  |  | X | 2028-06-30 | Dämmplatte weiss | Panneau isolant blanc
26 | 24100101 | Polystyrol expandiert (EPS) | Polystyrène expansé (EPS) | ISOLPIU'GRAF SV K8 30 | ISOLPIU'GRAF SV K8 30 | 188 | SIVE spa |  | 15-17 | 0.03 | 20-250 | 0.4 | 1450 | 60 | 60 |  |  | X | 2026-12-31 | Für WDVS | Panneau à crépir
26 | 24100102 | Polystyrol expandiert (EPS) | Polystyrène expansé (EPS) | ISOLPIU'GRAF SV K8 31 | ISOLPIU'GRAF SV K8 31 | 188 | SIVE spa |  | 14-16 | 0.031 | 20-250 | 0.4 | 1450 | 60 | 60 |  |  | X | 2026-12-31 | Für WDVS | Panneau à crépir
26 | 24100104 | Polystyrol expandiert (EPS) | Polystyrène expansé (EPS) | ECOPANDA SV K8 30 | ECOPANDA SV K8 30 | 188 | SIVE spa |  | 16-17 | 0.03 | 20-250 | 0.4 | 1450 | 60 | 60 |  |  | X | 2026-12-31 | Für WDVS | Panneau à crépir
26 | 24100105 | Polystyrol expandiert (EPS) | Polystyrène expansé (EPS) | ECOPANDA SV K8 31 | ECOPANDA SV K8 31 | 188 | SIVE spa |  | 16-17 | 0.031 | 20-250 | 0.4 | 1450 | 60 | 60 |  |  | X | 2026-12-31 | Für WDVS | Panneau à crépir
26 | 26050031 | Polystyrol expandiert (EPS) | Polystyrène expansé (EPS) | NEOSTIR EPS 120 ECO | NEOSTIR EPS 120 ECO | 157 | Soprema S.r.l. |  | 20-22 | 0.03 | 20-300 | 0.4 | 1450 | 60 | 60 |  |  | X | 2028-06-30
26 | 26020181 | Polystyrol expandiert (EPS) | Polystyrène expansé (EPS) | SIRAPOR EPS 120 ECO | SIRAPOR EPS 120 ECO | 157 | Soprema S.r.l. |  | 20-22 | 0.034 | 20-300 | 0.4 | 1450 | 60 | 60 |  |  | X | 2028-06-30
26 | 25100151 | Polystyrol expandiert (EPS) | Polystyrène expansé (EPS) | NEOSTIR TR 100 ECO | NEOSTIR TR 100 ECO | 157 | Soprema s.r.l. |  | 14-16 | 0.031 | 20-300 | 0.4 | 1450 | 60 | 60 |  |  | X | 2027-12-31
26 | 25100152 | Polystyrol expandiert (EPS) | Polystyrène expansé (EPS) | SIRAPOR TR 100 ECO | SIRAPOR TR 100 ECO | 157 | Soprema s.r.l. |  | 14-16 | 0.036 | 20-300 | 0.4 | 1450 | 60 | 60 |  |  | X | 2027-12-31
26 | 25100153 | Polystyrol expandiert (EPS) | Polystyrène expansé (EPS) | SIRAPOR EPS 100 ECO | SIRAPOR EPS 100 ECO | 157 | Soprema s.r.l. |  | 17-20 | 0.035 | 20-300 | 0.4 | 1450 | 60 | 60 |  |  | X | 2027-12-31
26 | 25100154 | Polystyrol expandiert (EPS) | Polystyrène expansé (EPS) | NEOSTIR EPS 100 ECO | NEOSTIR EPS 100 ECO | 157 | Soprema s.r.l. |  | 17-20 | 0.03 | 20-300 | 0.4 | 1450 | 60 | 60 |  |  | X | 2027-12-31
26 | 25100155 | Polystyrol expandiert (EPS) | Polystyrène expansé (EPS) | NEOSTIR GW ECO | NEOSTIR GW ECO | 157 | Soprema s.r.l. |  | 18-20 | 0.03 | 50-240 | 0.4 | 1450 | 60 | 60 |  |  | X | 2027-12-31 | für WDVS; graue Platte mit einseitig weisser Deckschicht | pour ITE; panneau gris avec couche de finition blanche sur une face
26 | 25100156 | Polystyrol expandiert (EPS) | Polystyrène expansé (EPS) | SIRAPOR 034 150 ECO | SIRAPOR 034 150 ECO | 157 | Soprema s.r.l. |  | 23-25 | 0.034 | 40-300 | 0.4 | 1450 | 60 | 60 |  |  | X | 2027-12-31
26 | 25100157 | Polystyrol expandiert (EPS) | Polystyrène expansé (EPS) | NEOSTIR 029 150 ECO | NEOSTIR 029 150 ECO | 157 | Soprema s.r.l. |  | 23-25 | 0.029 | 40-300 | 0.4 | 1450 | 60 | 60 |  |  | X | 2027-12-31
26 | 25100158 | Polystyrol expandiert (EPS) | Polystyrène expansé (EPS) | SIRAPOR EPS 200 ECO | SIRAPOR EPS 200 ECO | 157 | Soprema s.r.l. |  | 27-30 | 0.033 | 20-300 | 0.4 | 1450 | 60 | 60 |  |  | X | 2027-12-31
26 | 26020231 | Polystyrol expandiert (EPS) | Polystyrène expansé (EPS) | steinopor EPS-F | steinopor EPS-F | 87 | Steinbacher Dämmstoff GmbH |  | 15-18 | 0.038 | 10-500 | 0.4 | 1450 | 60 | 60 |  |  | X | 2028-06-30 | Blockware, unbeschichtet; Kante gerade oder Stufenfalz; für Fassade | Produit fabriqué en blocs; chants plats ou à battues; pour façades
26 | 25080121 | Polystyrol expandiert (EPS) | Polystyrène expansé (EPS) | steinopor EPS plus 029 | steinopor EPS plus 029 | 87 | Steinbacher Dämmstoff GmbH |  | 21-25 | 0.029 | 50-300 | 0.4 | 1450 | 60 | 60 |  |  | X | 2027-12-31 | Blockware, unbeschichtet | Produit fabriqué en blocs, non revêtu
26 | 25080122 | Polystyrol expandiert (EPS) | Polystyrène expansé (EPS) | steinopor EPS plus 031 | steinopor EPS plus 031 | 87 | Steinbacher Dämmstoff GmbH |  | 17-23 | 0.031 | 20-300 | 0.4 | 1450 | 60 | 60 |  |  | X | 2027-12-31 | Blockware, unbeschichtet | Produit fabriqué en blocs, non revêtu
26 | 25080123 | Polystyrol expandiert (EPS) | Polystyrène expansé (EPS) | steinopor EPS-F plus | steinopor EPS-F plus | 87 | Steinbacher Dämmstoff GmbH |  | 15-24 | 0.031 | 10-500 | 0.4 | 1450 | 60 | 60 |  |  | X | 2027-12-31 | Blockware, unbeschichtet | Produit fabriqué en blocs, non revêtu
26 | 25080124 | Polystyrol expandiert (EPS) | Polystyrène expansé (EPS) | steinodur PSN | steinodur PSN | 87 | Steinbacher Dämmstoff GmbH |  | 25-35 | 0.035 | 50-200 | 0.4 | 1450 | 60 | 60 |  |  | X | 2027-12-31 | Automatenplatte, Kante gerade, unbeschichtet | Produit moulé, chants plats, non revêtu
26 | 25080125 | Polystyrol expandiert (EPS) | Polystyrène expansé (EPS) | steinopor EPS 120 kPa | steinopor EPS 120 kPa | 87 | Steinbacher Dämmstoff GmbH |  | 23-27 | 0.034 | 20-500 | 0.4 | 1450 | 60 | 60 |  |  | X | 2027-12-31 | Blockware, unbeschichtet | Produit fabriqué en blocs, non revêtu
26 | 24050061 | Polystyrol expandiert (EPS) | Polystyrène expansé (EPS) | Sintoray Cover R | Sintoray Cover R | 213 | Suncolor SA |  | 15 | 0.03 | 60-240 | 0.4 | 1450 | 60 | 60 |  |  | X | 2026-06-30
26 | 26090281 | Polystyrol expandiert (EPS) | Polystyrène expansé (EPS) | swissporEPS 15 | swissporEPS 15 | 17 | swisspor AG |  | 15 | 0.038 | 10-500 | 0.4 | 1450 | 60 | 60 |  |  | X | 2028-12-31 | Blockware | Produit fabriqué en blocs
26 | 26090282 | Polystyrol expandiert (EPS) | Polystyrène expansé (EPS) | swissporEPS 20 | swissporEPS 20 | 17 | swisspor AG |  | 20 | 0.036 | 10-500 | 0.4 | 1450 | 60 | 60 |  |  | X | 2028-12-31 | Blockware | Produit fabriqué en blocs
26 | 26090283 | Polystyrol expandiert (EPS) | Polystyrène expansé (EPS) | swissporEPS 30 | swissporEPS 30 | 17 | swisspor AG |  | 30 | 0.033 | 10-500 | 0.4 | 1450 | 60 | 60 |  |  | X | 2028-12-31 | Blockware | Produit fabriqué en blocs
26 | 26090284 | Polystyrol expandiert (EPS) | Polystyrène expansé (EPS) | swissporEPS R100% Recyclat | swissporEPS R100% Recyclé | 17 | swisspor AG |  | 28 | 0.033 | 40-100 | 0.4 | 1450 | 60 | 60 |  |  | X | 2028-12-31 | Blockware | Produit fabriqué en blocs
26 | 26090285 | Polystyrol expandiert (EPS) | Polystyrène expansé (EPS) | swissporEPS Sockeldämmplatte blau | swissporEPS Panneau de socle bleu | 17 | swisspor AG |  | 25 | 0.033 | 20-320 | 0.4 | 1450 | 60 | 60 |  |  | X | 2028-12-31 | Formgeschäumt, Stufenfalz | Produit moulé, à battues
26 | 26090286 | Polystyrol expandiert (EPS) | Polystyrène expansé (EPS) | swissporEPS Perimeter | swissporEPS Panneau périmétrique | 17 | swisspor AG |  | 29 | 0.033 | 50-300 | 0.4 | 1450 | 60 | 60 |  |  | X | 2028-12-31 | Formgeschäumt, Stufenfalz | Produit moulé, à battues
26 | 26090287 | Polystyrol expandiert (EPS) | Polystyrène expansé (EPS) | swissporEPS Perimeter Drain | swissporEPS Drain périmétrique | 17 | swisspor AG |  | 29 | 0.033 | 60/70-240/250 | 0.4 | 1450 | 60 | 60 |  |  | X | 2028-12-31 | Formgeschäumt, Stufenfalz, mit Filtervlies | Produit moulé, à battues, avec revêtement en non-tissé
26 | 26090288 | Polystyrol expandiert (EPS) | Polystyrène expansé (EPS) | swissporEPS Roof | swissporEPS Roof | 17 | swisspor AG |  | 25 | 0.034 | 50-400 | 0.4 | 1450 | 60 | 60 |  |  | X | 2028-12-31 | Blockware | Produit fabriqué en blocs
26 | 26090289 | Polystyrol expandiert (EPS) | Polystyrène expansé (EPS) | swissporEPS Roof ECO | swissporEPS Roof ECO | 17 | swisspor AG |  | 26 | 0.033 | 40-400 | 0.4 | 1450 | 60 | 60 |  |  | X | 2028-12-31 | Formgeschäumt, Stufenfalz | Produit fabriqué en blocs
26 | 26090291 | Polystyrol expandiert (EPS) | Polystyrène expansé (EPS) | swissporEPS 150 Boden | swissporEPS 150 Sol | 17 | swisspor AG |  | 25 | 0.033 | 10-500 | 0.4 | 1450 | 60 | 60 |  |  | X | 2028-12-31 | Blockware | Produit fabriqué en blocs
26 | 26090292 | Polystyrol expandiert (EPS) | Polystyrène expansé (EPS) | swissporEPS-T HD (Trittschalldämmplatte) | swissporEPS-T HD (isolation phonique) | 17 | swisspor AG |  | 20-25 | 0.034 | 20-40 | 0.4 | 1450 | 60 | 60 |  |  | X | 2028-12-31 | Platten, elastifiziert | Matériau élastifié, en panneaux
26 | 26090293 | Polystyrol expandiert (EPS) | Polystyrène expansé (EPS) | swissporLAMBDA Sockel 030 | swissporLAMBDA Socle 030 | 17 | swisspor AG |  | 25 | 0.03 | 120-320 | 0.4 | 1450 | 60 | 60 |  |  | X | 2028-12-31
26 | 26090294 | Polystyrol expandiert (EPS) | Polystyrène expansé (EPS) | swissporLAMBDA Roof | swissporLAMBDA Roof | 17 | swisspor AG |  | 25 | 0.029 | 50-400 | 0.4 | 1450 | 60 | 60 |  |  | X | 2028-12-31 | Blockware | Produit fabriqué en blocs
26 | 26090295 | Polystyrol expandiert (EPS) | Polystyrène expansé (EPS) | swissporLAMBDA Vento 029 Premium | swissporLAMBDA Vento 029 Premium | 17 | swisspor AG |  | 25 | 0.029 | 60-320 | 0.4 | 1450 | 60 | 60 |  |  | X | 2028-12-31 | Blockware | Produit fabriqué en blocs
26 | 26090296 | Polystyrol expandiert (EPS) | Polystyrène expansé (EPS) | swissporLAMBDA Cassette | swissporLAMBDA Cassette | 17 | swisspor AG |  | 25 | 0.029 | 100-260 | 0.4 | 1450 | 60 | 60 |  |  | X | 2028-12-31 | Blockware | Produit fabriqué en blocs
26 | 26090297 | Polystyrol expandiert (EPS) | Polystyrène expansé (EPS) | swissporLAMBDA universell 029 | swissporLAMBDA universel 029 | 17 | swisspor AG |  | 25 | 0.029 | 20-300 | 0.4 | 1450 | 60 | 60 |  |  | X | 2028-12-31 | Blockware | Produit fabriqué en blocs
26 | 26090298 | Polystyrol expandiert (EPS) | Polystyrène expansé (EPS) | swissporLAMBDA-T | swissporLAMBDA-T | 17 | swisspor AG |  | 15-20 | 0.031 | 22/20-43/40 | 0.4 | 1450 | 60 | 60 |  |  | X | 2028-12-31 | Trittschalldämmplatte | Isolation phonique
26 | 26020101 | Polystyrol expandiert (EPS) | Polystyrène expansé (EPS) | swissporLAMBDA Fassade 030 | swissporLAMBDA Façade 030 | 17 | swisspor AG |  | 18 | 0.03 | 10-400 | 0.4 | 1450 | 60 | 60 |  |  | X | 2028-06-30 | Blockware | Produit fabriqué en blocs
26 | 26020102 | Polystyrol expandiert (EPS) | Polystyrène expansé (EPS) | swissporLAMBDA White 030 | swissporLAMBDA White 030 | 17 | swisspor AG |  | 18 | 0.03 | 120-400 | 0.4 | 1450 | 60 | 60 |  |  | X | 2028-06-30 | Kern grau, beidseitig weiss kaschiert | Noyau gris, couche blanche sur les deux faces
26 | 26020103 | Polystyrol expandiert (EPS) | Polystyrène expansé (EPS) | swissporLAMBDA White Mono 030 | swissporLAMBDA White Mono 030 | 17 | swisspor AG |  | 18 | 0.03 | 80-400 | 0.4 | 1450 | 60 | 60 |  |  | X | 2028-06-30 | Kern grau, einseitig weiss kaschiert | Noyau gris, couche blanche sur une face
26 | 25090041 | Polystyrol expandiert (EPS) | Polystyrène expansé (EPS) | swissporLAMBDA universell 031 | swissporLAMBDA universell 031 | 17 | swisspor AG |  | 15 | 0.031 | 20-300 | 0.4 | 1450 | 60 | 60 |  |  | X | 2027-12-31
26 | 25090042 | Polystyrol expandiert (EPS) | Polystyrène expansé (EPS) | swissporLAMBDA Vento 031 | swissporLAMBDA Vento | 17 | swisspor AG |  | 15 | 0.031 | 60-320 | 0.4 | 1450 | 60 | 60 |  |  | X | 2027-12-31
26 | 25090043 | Polystyrol expandiert (EPS) | Polystyrène expansé (EPS) | swissporLAMBDA White 031 | swissporLAMBDA White 031 | 17 | swisspor AG |  | 16 | 0.031 | 80-400 | 0.4 | 1450 | 60 | 60 |  |  | X | 2027-12-31 | Kern grau, beidseitig weiss kaschiert | noyau gris, couche blanche sur les deux faces
26 | 25090044 | Polystyrol expandiert (EPS) | Polystyrène expansé (EPS) | swissporLAMBDA White Mono 031 | swissporLAMBDA White Mono 031 | 17 | swisspor AG |  | 16 | 0.031 | 80-400 | 0.4 | 1450 | 60 | 60 |  |  | X | 2027-12-31 | Kern grau, einseitig weiss kaschiert | noyau gris, couche blanche sur une face
26 | 25090045 | Polystyrol expandiert (EPS) | Polystyrène expansé (EPS) | swissporLAMBDA Vento REC 100% | swissporLAMBDA Vento REC 100% | 17 | swisspor AG |  | 15 | 0.031 | 60-320 | 0.4 | 1450 | 60 | 60 |  |  | X | 2027-12-31
26 | 25090046 | Polystyrol expandiert (EPS) | Polystyrène expansé (EPS) | swissporLAMBDA White 031 REC 100% | swissporLAMBDA White 031 REC 100% | 17 | swisspor AG |  | 16 | 0.031 | 80-400 | 0.4 | 1450 | 60 | 60 |  |  | X | 2027-12-31 | Kern grau, beidseitig weiss kaschiert | Noyau gris, couche blanche sur les deux faces
26 | 25090047 | Polystyrol expandiert (EPS) | Polystyrène expansé (EPS) | swissporLAMBDA White Mono 031 REC 100% | swissporLAMBDA White Mono 031 REC 100% | 17 | swisspor AG |  | 16 | 0.031 | 80-400 | 0.4 | 1450 | 60 | 60 |  |  | X | 2027-12-31 | Kern grau, einseitig weiss kaschiert | Noyau gris, couche blanche sur une face
26 | 25090048 | Polystyrol expandiert (EPS) | Polystyrène expansé (EPS) | swissporEPS-T | swissporEPS-T | 17 | swisspor AG |  | 10-15 | 0.038 | 10-40 | 0.4 | 1450 | 60 | 60 |  |  | X | 2027-12-31 | Trittschalldämmplatte | Panneau d’isolation contre les bruits d‘impact
26 | 26040031 | Polystyrol expandiert (EPS) | Polystyrène expansé (EPS) | swisspor EPS 40 | swisspor EPS 40 | 199 | swisspor Romandie SA |  | 40 | 0.033 | 20-500 | 0.4 | 1450 | 60 | 60 |  |  | X | 2028-06-30
26 | 26040032 | Polystyrol expandiert (EPS) | Polystyrène expansé (EPS) | swisspor EPS 50 | swisspor EPS 50 | 199 | swisspor Romandie SA |  | 50 | 0.033 | 20-500 | 0.4 | 1450 | 60 | 60 |  |  | X | 2028-06-30
49 | 49.01 | Polystyrol expandiert (EPS), Granulat | Polystyrène expansé (EPS), granules | Polystyrol expandiert (EPS): lose; nicht SIA-kontrolliert | Polystyrène expansé (EPS): en vrac; non contrôlé par SIA |  |  | 10-30 |  | 0.05 |  | 0.4 | 1450 |  |  | X |  |  |  | an der Verwendungsstelle hergestellte Wärmedämmstoffe | isolation thermique exécutée in situ
49 | 25060041 | Polystyrol-Granulat (EPS) | Polystyrène expansé (EPS), granules | isofloc pearl | isofloc pearl | 10 | isofloc AG |  | 18-23 | 0.033 | variabel | 0.39 | 1400 | 2 | 2 |  |  | X | 2027-06-30 | Einblasdämmung | Isolation par soufflage
49 | 25050041 | Polystyrol-Granulat (EPS) | Polystyrène expansé (EPS), granules | SAGEX (033) Nero Pearl | SAGEX (033) Nero Pearl | 11 | Sager AG |  | 18-23 | 0.033 | variabel | 0.39 | 1400 | 2 | 2 |  |  | X | 2027-06-30 | Einblasdämmung | Isolation par soufflage
44 | 44.01 | Polystyrolplatten (EPS), zementgebunden | Panneaux en polystyrène (EPS), liées au ciment
27 | 27.01 | Polystyrol extrudiert (XPS) | Polystyrène extrudé (XPS) | Polystyrol extrudiert (XPS), Platten; nicht SIA-kontrolliert | Polystyrène extrudé (XPS), panneaux; non contrôlé par SIA |  |  | 25-65 |  | 0.042 |  | 0.4 | 1450 | 150 | 150 | X | X
27 | 26050011 | Polystyrol extrudiert (XPS) | Polystyrène extrudé (XPS) | Styrisol GR-300 | Styrisol GR-300 | 38 | Abriso-Jiffy nv |  | 30-40 | 0.035 | 20-160 | 0.4 | 1450 | 150 | 150 |  |  | X | 2028-06-30 | Kanten stumpf, Stufenfalz, Nut und Feder | Chants plats, à battues, rainure et languette
27 | 26050012 | Polystyrol extrudiert (XPS) | Polystyrène extrudé (XPS) | Styrisol GR-300 MLP | Styrisol GR-300 MLP | 38 | Abriso-Jiffy nv |  | 30-40 | 0.035 | 80-160 | 0.4 | 1450 | 150 | 150 |  |  | X | 2028-06-30 | Kanten stumpf, Stufenfalz, Nut und Feder | Chants plats, à battues, rainure et languette
27 | 26050013 | Polystyrol extrudiert (XPS) | Polystyrène extrudé (XPS) | Styrisol GR-500 | Styrisol GR-500 | 38 | Abriso-Jiffy nv |  | 32-44 | 0.035 | 50-160 | 0.4 | 1450 | 150 | 150 |  |  | X | 2028-06-30 | Kanten stumpf, Stufenfalz, Nut und Feder | Chants plats, à battues, rainure et languette
27 | 26050014 | Polystyrol extrudiert (XPS) | Polystyrène extrudé (XPS) | Styrisol GR-500 MLP | Styrisol GR-500 MLP | 38 | Abriso-Jiffy nv |  | 32-44 | 0.035 | 120-160 | 0.4 | 1450 | 150 | 150 |  |  | X | 2028-06-30 | Kanten stumpf, Stufenfalz, Nut und Feder | Chants plats, à battues, rainure et languette
27 | 25090253 | Polystyrol extrudiert (XPS) | Polystyrène extrudé (XPS) | Austrotherm XPS TOP P TB | Austrotherm XPS TOP P TB | 49 | Austrotherm GmbH |  | 30 | 0.035 | 180-400 | 0.4 | 1450 | 150 | 150 |  |  | X | 2027-12-31 | Geprägte Oberfläche | Surface gaufrée
27 | 25090254 | Polystyrol extrudiert (XPS) | Polystyrène extrudé (XPS) | Austrotherm XPS TOP 30 TB | Austrotherm XPS TOP 30 TB | 49 | Austrotherm GmbH |  | 30 | 0.035 | 180-400 | 0.4 | 1450 | 150 | 150 |  |  | X | 2027-12-31
27 | 25090255 | Polystyrol extrudiert (XPS) | Polystyrène extrudé (XPS) | Austrotherm XPS TOP 50 TB | Austrotherm XPS TOP 50 TB | 49 | Austrotherm GmbH |  | 34 | 0.035 | 180-400 | 0.4 | 1450 | 150 | 150 |  |  | X | 2027-12-31
27 | 25090256 | Polystyrol extrudiert (XPS) | Polystyrène extrudé (XPS) | Austrotherm XPS TOP 70 TB | Austrotherm XPS TOP 70 TB | 49 | Austrotherm GmbH |  | 39 | 0.035 | 180-400 | 0.4 | 1450 | 150 | 150 |  |  | X | 2027-12-31
27 | 25090257 | Polystyrol extrudiert (XPS) | Polystyrène extrudé (XPS) | Austrotherm XPS Premium P | Austrotherm XPS Premium P | 49 | Austrotherm GmbH |  | 37 | 0.027 | 80-400 | 0.4 | 1450 | 150 | 150 |  |  | X | 2027-12-31 | Geprägte Oberfläche | Surface gaufrée
27 | 25090258 | Polystyrol extrudiert (XPS) | Polystyrène extrudé (XPS) | Austrotherm XPS Premium 30 | Austrotherm XPS Premium 30 | 49 | Austrotherm GmbH |  | 37 | 0.027 | 40-400 | 0.4 | 1450 | 150 | 150 |  |  | X | 2027-12-31
27 | 25090261 | Polystyrol extrudiert (XPS) | Polystyrène extrudé (XPS) | Austrotherm XPS TOP P | Austrotherm XPS TOP P | 49 | Austrotherm GmbH |  | 33 | 0.033 | 30-60 | 0.4 | 1450 | 150 | 150 |  |  | X | 2027-12-31 | Geprägte Oberfläche | Surface gaufrée
27 | 25090262 | Polystyrol extrudiert (XPS) | Polystyrène extrudé (XPS) | Austrotherm XPS TOP P | Austrotherm XPS TOP P | 49 | Austrotherm GmbH |  | 33 | 0.035 | 70-80 | 0.4 | 1450 | 150 | 150 |  |  | X | 2027-12-31 | Geprägte Oberfläche | Surface gaufrée
27 | 25090263 | Polystyrol extrudiert (XPS) | Polystyrène extrudé (XPS) | Austrotherm XPS TOP P | Austrotherm XPS TOP P | 49 | Austrotherm GmbH |  | 33 | 0.036 | 100-160 | 0.4 | 1450 | 150 | 150 |  |  | X | 2027-12-31 | Geprägte Oberfläche | Surface gaufrée
27 | 25090271 | Polystyrol extrudiert (XPS) | Polystyrène extrudé (XPS) | Austrotherm XPS TOP 30 | Austrotherm XPS TOP 30 | 49 | Austrotherm GmbH |  | 33 | 0.033 | 30 & 60 | 0.4 | 1450 | 150 | 150 |  |  | X | 2027-12-31
27 | 25090272 | Polystyrol extrudiert (XPS) | Polystyrène extrudé (XPS) | Austrotherm XPS TOP 30 | Austrotherm XPS TOP 30 | 49 | Austrotherm GmbH |  | 33 | 0.032 | 40-50 | 0.4 | 1450 | 150 | 150 |  |  | X | 2027-12-31
27 | 25090273 | Polystyrol extrudiert (XPS) | Polystyrène extrudé (XPS) | Austrotherm XPS TOP 30 | Austrotherm XPS TOP 30 | 49 | Austrotherm GmbH |  | 33 | 0.035 | 70-120 | 0.4 | 1450 | 150 | 150 |  |  | X | 2027-12-31
27 | 25090274 | Polystyrol extrudiert (XPS) | Polystyrène extrudé (XPS) | Austrotherm XPS TOP 30 | Austrotherm XPS TOP 30 | 49 | Austrotherm GmbH |  | 33 | 0.036 | 140-160 | 0.4 | 1450 | 150 | 150 |  |  | X | 2027-12-31
27 | 25090281 | Polystyrol extrudiert (XPS) | Polystyrène extrudé (XPS) | Austrotherm XPS TOP 50 | Austrotherm XPS TOP 50 | 49 | Austrotherm GmbH |  | 34 | 0.033 | 40-60 | 0.4 | 1450 | 150 | 150 |  |  | X | 2027-12-31
27 | 25090282 | Polystyrol extrudiert (XPS) | Polystyrène extrudé (XPS) | Austrotherm XPS TOP 50 | Austrotherm XPS TOP 50 | 49 | Austrotherm GmbH |  | 34 | 0.035 | 80-140 | 0.4 | 1450 | 150 | 150 |  |  | X | 2027-12-31
27 | 25090283 | Polystyrol extrudiert (XPS) | Polystyrène extrudé (XPS) | Austrotherm XPS TOP 50 | Austrotherm XPS TOP 50 | 49 | Austrotherm GmbH |  | 34 | 0.036 | 160 | 0.4 | 1450 | 150 | 150 |  |  | X | 2027-12-31
27 | 25090291 | Polystyrol extrudiert (XPS) | Polystyrène extrudé (XPS) | Austrotherm XPS TOP 70 | Austrotherm XPS TOP 70 | 49 | Austrotherm GmbH |  | 39 | 0.033 | 50-60 | 0.4 | 1450 | 150 | 150 |  |  | X | 2027-12-31
27 | 25090292 | Polystyrol extrudiert (XPS) | Polystyrène extrudé (XPS) | Austrotherm XPS TOP 70 | Austrotherm XPS TOP 70 | 49 | Austrotherm GmbH |  | 39 | 0.035 | 80-140 | 0.4 | 1450 | 150 | 150 |  |  | X | 2027-12-31
27 | 25090293 | Polystyrol extrudiert (XPS) | Polystyrène extrudé (XPS) | Austrotherm XPS TOP 70 | Austrotherm XPS TOP 70 | 49 | Austrotherm GmbH |  | 39 | 0.036 | 160 | 0.4 | 1450 | 150 | 150 |  |  | X | 2027-12-31
27 | 25050161 | Polystyrol extrudiert (XPS) | Polystyrène extrudé (XPS) | Styrodur 2800 Q | Styrodur 2800 Q | 45 | BASF SE |  | 32-39 | 0.036 | 160-200 | 0.4 | 1450 | 150 | 150 |  |  | X | 2027-06-30 | Glatte Kanten, Waffelmuster | Bords lisses, motif gaufré
27 | 24030121 | Polystyrol extrudiert (XPS) | Polystyrène extrudé (XPS) | Styrodur 2800 C | Styrodur 2800 C | 45 | BASF SE |  | 28-45 | 0.033 | 20-40 | 0.4 | 1450 | 150 | 150 |  |  | X | 2026-06-30 | Waffelmuster, glatte Kanten | Surfaces gaufrées, chants plats
27 | 24030122 | Polystyrol extrudiert (XPS) | Polystyrène extrudé (XPS) | Styrodur 2800 C | Styrodur 2800 C | 45 | BASF SE |  | 28-48 | 0.034 | 50-60 | 0.4 | 1450 | 150 | 150 |  |  | X | 2026-06-30 | Waffelmuster, glatte Kanten | Surfaces gaufrées, chants plats
27 | 24030123 | Polystyrol extrudiert (XPS) | Polystyrène extrudé (XPS) | Styrodur 2800 C | Styrodur 2800 C | 45 | BASF SE |  | 28-48 | 0.035 | 80-100 | 0.4 | 1450 | 150 | 150 |  |  | X | 2026-06-30 | Waffelmuster, glatte Kanten | Surfaces gaufrées, chants plats
27 | 24030124 | Polystyrol extrudiert (XPS) | Polystyrène extrudé (XPS) | Styrodur 2800 C | Styrodur 2800 C | 45 | BASF SE |  | 28-48 | 0.036 | 120-160 | 0.4 | 1450 | 150 | 150 |  |  | X | 2026-06-30 | Waffelmuster, glatte Kanten | Surfaces gaufrées, chants plats
27 | 24030131 | Polystyrol extrudiert (XPS) | Polystyrène extrudé (XPS) | Styrodur 3035 CS | Styrodur 3035 CS | 45 | BASF SE |  | 28-48 | 0.034 | 60 | 0.4 | 1450 | 150 | 150 |  |  | X | 2026-06-30 | Stufenfalz | Chants à battues
27 | 24030132 | Polystyrol extrudiert (XPS) | Polystyrène extrudé (XPS) | Styrodur 3035 CS | Styrodur 3035 CS | 45 | BASF SE |  | 28-48 | 0.035 | 80-100 | 0.4 | 1450 | 150 | 150 |  |  | X | 2026-06-30 | Stufenfalz | Chants à battues
27 | 24030133 | Polystyrol extrudiert (XPS) | Polystyrène extrudé (XPS) | Styrodur 3035 CS | Styrodur 3035 CS | 45 | BASF SE |  | 28-48 | 0.036 | 120-200 | 0.4 | 1450 | 150 | 150 |  |  | X | 2026-06-30 | Stufenfalz | Chants à battues
27 | 24030141 | Polystyrol extrudiert (XPS) | Polystyrène extrudé (XPS) | Styrodur 3000 CS | Styrodur 3000 CS | 45 | BASF SE |  | 28-45 | 0.033 | 30-240 | 0.4 | 1450 | 150 | 150 |  |  | X | 2026-06-30 | Stufenfalz | Chants à battues
27 | 24030142 | Polystyrol extrudiert (XPS) | Polystyrène extrudé (XPS) | Styrodur 4000 CS | Styrodur 4000 CS | 45 | BASF SE |  | 28-45 | 0.035 | 60-240 | 0.4 | 1450 | 150 | 150 |  |  | X | 2026-06-30 | Druckfest, Stufenfalz | Résistant à la pression, chants à battues
27 | 24030143 | Polystyrol extrudiert (XPS) | Polystyrène extrudé (XPS) | Styrodur 5000 CS | Styrodur 5000 CS | 45 | BASF SE |  | 28-45 | 0.035 | 60-240 | 0.4 | 1450 | 150 | 150 |  |  | X | 2026-06-30 | Druckfest, Stufenfalz | Résistant à la pression, chants à battues
27 | 26090041 | Polystyrol extrudiert (XPS) | Polystyrène extrudé (XPS) | X-FOAM HBT 500 | X-FOAM HBT 500 | 60 | Ediltec Insulation S.p.A. |  | 36 | 0.033 | 50-120 | 0.4 | 1450 | 150 | 150 |  |  | X | 2028-12-31
27 | 26090042 | Polystyrol extrudiert (XPS) | Polystyrène extrudé (XPS) | X-FOAM HBT 500 | X-FOAM HBT 500 | 60 | Ediltec Insulation S.p.A. |  | 36 | 0.034 | 140-200 | 0.4 | 1450 | 150 | 150 |  |  | X | 2028-12-31
27 | 26090043 | Polystyrol extrudiert (XPS) | Polystyrène extrudé (XPS) | X-FOAM HBT 500 | X-FOAM HBT 500 | 60 | Ediltec Insulation S.p.A. |  | 36 | 0.035 | 220-240 | 0.4 | 1450 | 150 | 150 |  |  | X | 2028-12-31
27 | 26090051 | Polystyrol extrudiert (XPS) | Polystyrène extrudé (XPS) | X-FOAM HBT 700 | X-FOAM HBT 700 | 60 | Ediltec Insulation S.p.A. |  | 40 | 0.033 | 50-120 | 0.4 | 1450 | 150 | 150 |  |  | X | 2028-12-31
27 | 26090052 | Polystyrol extrudiert (XPS) | Polystyrène extrudé (XPS) | X-FOAM HBT 700 | X-FOAM HBT 700 | 60 | Ediltec Insulation S.p.A. |  | 40 | 0.034 | 140-200 | 0.4 | 1450 | 150 | 150 |  |  | X | 2028-12-31
27 | 26090053 | Polystyrol extrudiert (XPS) | Polystyrène extrudé (XPS) | X-FOAM HBT 700 | X-FOAM HBT 700 | 60 | Ediltec Insulation S.p.A. |  | 40 | 0.035 | 220-240 | 0.4 | 1450 | 150 | 150 |  |  | X | 2028-12-31
27 | 26090061 | Polystyrol extrudiert (XPS) | Polystyrène extrudé (XPS) | X-FOAM HBT | X-FOAM HBT | 60 | Ediltec Insulation S.p.A. |  | 33 | 0.033 | 30-120 | 0.4 | 1450 | 150 | 150 |  |  | X | 2028-12-31
27 | 26090062 | Polystyrol extrudiert (XPS) | Polystyrène extrudé (XPS) | X-FOAM HBT | X-FOAM HBT | 60 | Ediltec Insulation S.p.A. |  | 33 | 0.034 | 140-200 | 0.4 | 1450 | 150 | 150 |  |  | X | 2028-12-31
27 | 26090063 | Polystyrol extrudiert (XPS) | Polystyrène extrudé (XPS) | X-FOAM HBT | X-FOAM HBT | 60 | Ediltec Insulation S.p.A. |  | 33 | 0.035 | 220-240 | 0.4 | 1450 | 150 | 150 |  |  | X | 2028-12-31
27 | 26090071 | Polystyrol extrudiert (XPS) | Polystyrène extrudé (XPS) | X-FOAM WAFER | X-FOAM WAFER | 60 | Ediltec Insulation S.p.A. |  | 32 | 0.033 | 20-120 | 0.4 | 1450 | 150 | 150 |  |  | X | 2028-12-31
27 | 26090072 | Polystyrol extrudiert (XPS) | Polystyrène extrudé (XPS) | X-FOAM WAFER | X-FOAM WAFER | 60 | Ediltec Insulation S.p.A. |  | 32 | 0.034 | 140-200 | 0.4 | 1450 | 150 | 150 |  |  | X | 2028-12-31
27 | 26090073 | Polystyrol extrudiert (XPS) | Polystyrène extrudé (XPS) | X-FOAM WAFER | X-FOAM WAFER | 60 | Ediltec Insulation S.p.A. |  | 32 | 0.035 | 220-240 | 0.4 | 1450 | 150 | 150 |  |  | X | 2028-12-31
27 | 26040061 | Polystyrol extrudiert (XPS) | Polystyrène extrudé (XPS) | FIBRANxps 300 | FIBRANxps 300 | 75 | Fibran d.o.o. |  | 28-35 | 0.032 | 30-40 | 0.4 | 1450 | 150 | 150 |  |  | X | 2028-06-30 | Oberfläche glatt, Stufenfalz | Surface lisse, chants à battues
27 | 26040062 | Polystyrol extrudiert (XPS) | Polystyrène extrudé (XPS) | FIBRANxps 300 | FIBRANxps 300 | 75 | Fibran d.o.o. |  | 28-35 | 0.033 | 50-60 | 0.4 | 1450 | 150 | 150 |  |  | X | 2028-06-30 | Oberfläche glatt, Stufenfalz | Surface lisse, chants à battues
27 | 26040063 | Polystyrol extrudiert (XPS) | Polystyrène extrudé (XPS) | FIBRANxps 300 | FIBRANxps 300 | 75 | Fibran d.o.o. |  | 28-45 | 0.034 | 80 | 0.4 | 1450 | 150 | 150 |  |  | X | 2028-06-30 | Oberfläche glatt, Stufenfalz | Surface lisse, chants à battues
27 | 26040064 | Polystyrol extrudiert (XPS) | Polystyrène extrudé (XPS) | FIBRANxps 300 | FIBRANxps 300 | 75 | Fibran d.o.o. |  | 28-45 | 0.035 | 100-120 | 0.4 | 1450 | 150 | 150 |  |  | X | 2028-06-30 | Oberfläche glatt, Stufenfalz | Surface lisse, chants à battues
27 | 26040065 | Polystyrol extrudiert (XPS) | Polystyrène extrudé (XPS) | FIBRANxps 300 | FIBRANxps 300 | 75 | Fibran d.o.o. |  | 28-40 | 0.036 | 140-160 | 0.4 | 1450 | 150 | 150 |  |  | X | 2028-06-30 | Oberfläche glatt, Stufenfalz | Surface lisse, chants à battues
27 | 26040066 | Polystyrol extrudiert (XPS) | Polystyrène extrudé (XPS) | FIBRANxps 300 | FIBRANxps 300 | 75 | Fibran d.o.o. |  | 28-35 | 0.036 | 180-200 | 0.4 | 1450 | 150 | 150 |  |  | X | 2028-06-30 | Oberfläche glatt, Stufenfalz | Surface lisse, chants à battues
27 | 26040071 | Polystyrol extrudiert (XPS) | Polystyrène extrudé (XPS) | FIBRANxps 500 | FIBRANxps 500 | 75 | Fibran d.o.o. |  | 28-35 | 0.033 | 50-60 | 0.4 | 1450 | 150 | 150 |  |  | X | 2028-06-30 | Oberfläche glatt, Stufenfalz | Surface lisse, chants à battues
27 | 26040072 | Polystyrol extrudiert (XPS) | Polystyrène extrudé (XPS) | FIBRANxps 500 | FIBRANxps 500 | 75 | Fibran d.o.o. |  | 28-45 | 0.034 | 80 | 0.4 | 1450 | 150 | 150 |  |  | X | 2028-06-30 | Oberfläche glatt, Stufenfalz | Surface lisse, chants à battues
27 | 26040073 | Polystyrol extrudiert (XPS) | Polystyrène extrudé (XPS) | FIBRANxps 500 | FIBRANxps 500 | 75 | Fibran d.o.o. |  | 28-45 | 0.035 | 100-120 | 0.4 | 1450 | 150 | 150 |  |  | X | 2028-06-30 | Oberfläche glatt, Stufenfalz | Surface lisse, chants à battues
27 | 26040074 | Polystyrol extrudiert (XPS) | Polystyrène extrudé (XPS) | FIBRANxps 500 | FIBRANxps 500 | 75 | Fibran d.o.o. |  | 28-40 | 0.036 | 140-160 | 0.4 | 1450 | 150 | 150 |  |  | X | 2028-06-30 | Oberfläche glatt, Stufenfalz | Surface lisse, chants à battues
27 | 26040075 | Polystyrol extrudiert (XPS) | Polystyrène extrudé (XPS) | FIBRANxps 500 | FIBRANxps 500 | 75 | Fibran d.o.o. |  | 28-35 | 0.037 | 180-200 | 0.4 | 1450 | 150 | 150 |  |  | X | 2028-06-30 | Oberfläche glatt, Stufenfalz | Surface lisse, chants à battues
27 | 26040081 | Polystyrol extrudiert (XPS) | Polystyrène extrudé (XPS) | FIBRANxps 700 | FIBRANxps 700 | 75 | Fibran d.o.o. |  | 28-35 | 0.033 | 50-60 | 0.4 | 1450 | 150 | 150 |  |  | X | 2028-06-30 | Oberfläche glatt, Stufenfalz | Surface lisse, chants à battues
27 | 26040082 | Polystyrol extrudiert (XPS) | Polystyrène extrudé (XPS) | FIBRANxps 700 | FIBRANxps 700 | 75 | Fibran d.o.o. |  | 28-45 | 0.034 | 80 | 0.4 | 1450 | 150 | 150 |  |  | X | 2028-06-30 | Oberfläche glatt, Stufenfalz | Surface lisse, chants à battues
27 | 26040083 | Polystyrol extrudiert (XPS) | Polystyrène extrudé (XPS) | FIBRANxps 700 | FIBRANxps 700 | 75 | Fibran d.o.o. |  | 28-45 | 0.035 | 100-120 | 0.4 | 1450 | 150 | 150 |  |  | X | 2028-06-30 | Oberfläche glatt, Stufenfalz | Surface lisse, chants à battues
27 | 26040091 | Polystyrol extrudiert (XPS) | Polystyrène extrudé (XPS) | FIBRANxps ETICS | FIBRANxps ETICS | 75 | Fibran d.o.o. |  | 28-35 | 0.032 | 20-40 | 0.4 | 1450 | 150 | 150 |  |  | X | 2028-06-30 | Oberfläche aufgeraut, Stufenfalz | Surface rugueuse, chants à battues
27 | 26040092 | Polystyrol extrudiert (XPS) | Polystyrène extrudé (XPS) | FIBRANxps ETICS | FIBRANxps ETICS | 75 | Fibran d.o.o. |  | 28-35 | 0.033 | 50 -60 | 0.4 | 1450 | 150 | 150 |  |  | X | 2028-06-30 | Oberfläche aufgeraut, Stufenfalz | Surface rugueuse, chants à battues
27 | 26040093 | Polystyrol extrudiert (XPS) | Polystyrène extrudé (XPS) | FIBRANxps ETICS | FIBRANxps ETICS | 75 | Fibran d.o.o. |  | 28-45 | 0.034 | 80 | 0.4 | 1450 | 150 | 150 |  |  | X | 2028-06-30 | Oberfläche aufgeraut, Stufenfalz | Surface rugueuse, chants à battues
27 | 26040094 | Polystyrol extrudiert (XPS) | Polystyrène extrudé (XPS) | FIBRANxps ETICS | FIBRANxps ETICS | 75 | Fibran d.o.o. |  | 28-45 | 0.035 | 100-120 | 0.4 | 1450 | 150 | 150 |  |  | X | 2028-06-30 | Oberfläche aufgeraut, Stufenfalz | Surface rugueuse, chants à battues
27 | 26040095 | Polystyrol extrudiert (XPS) | Polystyrène extrudé (XPS) | FIBRANxps ETICS | FIBRANxps ETICS | 75 | Fibran d.o.o. |  | 28-40 | 0.036 | 140-160 | 0.4 | 1450 | 150 | 150 |  |  | X | 2028-06-30 | Oberfläche aufgeraut, Stufenfalz | Surface rugueuse, chants à battues
27 | 26040096 | Polystyrol extrudiert (XPS) | Polystyrène extrudé (XPS) | FIBRANxps ETICS | FIBRANxps ETICS | 75 | Fibran d.o.o. |  | 28-35 | 0.037 | 180-200 | 0.4 | 1450 | 150 | 150 |  |  | X | 2028-06-30 | Oberfläche aufgeraut, Stufenfalz | Surface rugueuse, chants à battues
27 | 26090361 | Polystyrol extrudiert (XPS) | Polystyrène extrudé (XPS) | Jackodur Plus 300 | Jackodur Plus 300 | 16 | Jackon Insulation GmbH |  | 33-52 | 0.027 | 20-320 | 0.4 | 1450 | 150 | 150 |  |  | X | 2028-12-31 | Kanten: SF Stufenfalz, GL Glattkante oder NF Nut und Feder | Chants à battues, plats ou avec rainure et languette
27 | 26090362 | Polystyrol extrudiert (XPS) | Polystyrène extrudé (XPS) | Jackodur EVO 300 | Jackodur EVO 300 | 16 | Jackon Insulation GmbH |  | 29-35 | 0.032 | 20-400 | 0.4 | 1450 | 150 | 150 |  |  | X | 2028-12-31 | Kanten: SF Stufenfalz, GL Glattkante oder NF Nut und Feder | Chants à battues, plats ou avec rainure et languette
27 | 26090371 | Polystyrol extrudiert (XPS) | Polystyrène extrudé (XPS) | Jackodur KF 500 | Jackodur KF 500 | 16 | Jackon Insulation GmbH |  | > 35 | 0.034 | 40-60 | 0.4 | 1450 | 150 | 150 |  |  | X | 2028-12-31 | Kanten: SF Stufenfalz, GL Glattkante oder NF Nut und Feder | Chants à battues, plats ou avec rainure et languette
27 | 26090372 | Polystyrol extrudiert (XPS) | Polystyrène extrudé (XPS) | Jackodur KF 500 | Jackodur KF 500 | 16 | Jackon Insulation GmbH |  | > 35 | 0.035 | 61-320 | 0.4 | 1450 | 150 | 150 |  |  | X | 2028-12-31 | Kanten: SF Stufenfalz, GL Glattkante oder NF Nut und Feder | Chants à battues, plats ou avec rainure et languette
27 | 26090381 | Polystyrol extrudiert (XPS) | Polystyrène extrudé (XPS) | Jackodur KF 700 | Jackodur KF 700 | 16 | Jackon Insulation GmbH |  | > 38 | 0.034 | 40-60 | 0.4 | 1450 | 150 | 150 |  |  | X | 2028-12-31 | Kanten: SF Stufenfalz, GL Glattkante oder NF Nut und Feder | Chants à battues, plats ou avec rainure et languette
27 | 26090382 | Polystyrol extrudiert (XPS) | Polystyrène extrudé (XPS) | Jackodur KF 700 | Jackodur KF 700 | 16 | Jackon Insulation GmbH |  | > 38 | 0.035 | 61-320 | 0.4 | 1450 | 150 | 150 |  |  | X | 2028-12-31 | Kanten: SF Stufenfalz, GL Glattkante oder NF Nut und Feder | Chants à battues, plats ou avec rainure et languette
27 | 25050121 | Polystyrol extrudiert (XPS) | Polystyrène extrudé (XPS) | Jackodur KF 300 | Jackodur KF 300 | 16 | Jackon Insulation GmbH |  | 33-35 | 0.034 | 20-60 | 0.4 | 1450 | 150 | 150 |  |  | X | 2027-06-30 | Kanten Stufenfalz, Glattkante oder Nut und Feder | Chants à battues, plats ou avec rainure et languette
27 | 25050122 | Polystyrol extrudiert (XPS) | Polystyrène extrudé (XPS) | Jackodur KF 300 | Jackodur KF 300 | 16 | Jackon Insulation GmbH |  | 33-35 | 0.035 | 61-180 | 0.4 | 1450 | 150 | 150 |  |  | X | 2027-06-30 | Kanten Stufenfalz, Glattkante oder Nut und Feder | Chants à battues, plats ou avec rainure et languette
27 | 25050123 | Polystyrol extrudiert (XPS) | Polystyrène extrudé (XPS) | Jackodur KF 300 | Jackodur KF 300 | 16 | Jackon Insulation GmbH |  | 33-35 | 0.036 | 181-320 | 0.4 | 1450 | 150 | 150 |  |  | X | 2027-06-30 | Kanten Stufenfalz, Glattkante oder Nut und Feder | Chants à battues, plats ou avec rainure et languette
27 | 24090201 | Polystyrol extrudiert (XPS) | Polystyrène extrudé (XPS) | Jackodur Plus 300 | Jackodur Plus 300 | 16 | Jackon Insulation GmbH |  | 33-52 | 0.027 | 20-320 | 0.4 | 1450 | 150 | 150 |  |  | X | 2026-12-31 | Kanten Stufenfalz, Glattkante oder Nut und Feder | Chants à battues, plats ou avec rainure et languette
27 | 24090202 | Polystyrol extrudiert (XPS) | Polystyrène extrudé (XPS) | Jackodur EVO 300 | Jackodur EVO 300 | 16 | Jackon Insulation GmbH |  | 29-35 | 0.032 | 20-400 | 0.4 | 1450 | 150 | 150 |  |  | X | 2026-12-31 | Kanten Stufenfalz, Glattkante oder Nut und Feder | Chants à battues, plats ou avec rainure et languette
27 | 24090211 | Polystyrol extrudiert (XPS) | Polystyrène extrudé (XPS) | Jackodur KF 500 | Jackodur KF 500 | 16 | Jackon Insulation GmbH |  | > 35 | 0.034 | 40-60 | 0.4 | 1450 | 150 | 150 |  |  | X | 2026-12-31 | Kanten Stufenfalz, Glattkante oder Nut und Feder | Chants à battues, plats ou avec rainure et languette
27 | 24090212 | Polystyrol extrudiert (XPS) | Polystyrène extrudé (XPS) | Jackodur KF 500 | Jackodur KF 500 | 16 | Jackon Insulation GmbH |  | > 35 | 0.035 | 61-320 | 0.4 | 1450 | 150 | 150 |  |  | X | 2026-12-31 | Kanten Stufenfalz, Glattkante oder Nut und Feder | Chants à battues, plats ou avec rainure et languette
27 | 24090221 | Polystyrol extrudiert (XPS) | Polystyrène extrudé (XPS) | Jackodur KF 700 | Jackodur KF 700 | 16 | Jackon Insulation GmbH |  | > 38 | 0.034 | 40-60 | 0.4 | 1450 | 150 | 150 |  |  | X | 2026-12-31 | Kanten Stufenfalz, Glattkante oder Nut und Feder | Chants à battues, plats ou avec rainure et languette
27 | 24090222 | Polystyrol extrudiert (XPS) | Polystyrène extrudé (XPS) | Jackodur KF 700 | Jackodur KF 700 | 16 | Jackon Insulation GmbH |  | > 38 | 0.035 | 61-320 | 0.4 | 1450 | 150 | 150 |  |  | X | 2026-12-31 | Kanten Stufenfalz, Glattkante oder Nut und Feder | Chants à battues, plats ou avec rainure et languette
27 | 26010051 | Polystyrol extrudiert (XPS) | Polystyrène extrudé (XPS) | BACHL Styrodur 2800 C | BACHL Styrodur 2800 C | 121 | Karl Bachl Kunststoffverarbeitung GmbH & Co. KG |  | 28-45 | 0.033 | 20-40 | 0.4 | 1450 | 150 | 150 |  |  | X | 2028-06-30 | Waffelmuster, glatte Kanten | Surfaces gaufrées, chants plats
27 | 26010052 | Polystyrol extrudiert (XPS) | Polystyrène extrudé (XPS) | BACHL Styrodur 2800 C | BACHL Styrodur 2800 C | 121 | Karl Bachl Kunststoffverarbeitung GmbH & Co. KG |  | 28-48 | 0.034 | 50-60 | 0.4 | 1450 | 150 | 150 |  |  | X | 2028-06-30 | Waffelmuster, glatte Kanten | Surfaces gaufrées, chants plats
27 | 26010053 | Polystyrol extrudiert (XPS) | Polystyrène extrudé (XPS) | BACHL Styrodur 2800 C | BACHL Styrodur 2800 C | 121 | Karl Bachl Kunststoffverarbeitung GmbH & Co. KG |  | 28-48 | 0.035 | 80-100 | 0.4 | 1450 | 150 | 150 |  |  | X | 2028-06-30 | Waffelmuster, glatte Kanten | Surfaces gaufrées, chants plats
27 | 26010054 | Polystyrol extrudiert (XPS) | Polystyrène extrudé (XPS) | BACHL Styrodur 2800 C | BACHL Styrodur 2800 C | 121 | Karl Bachl Kunststoffverarbeitung GmbH & Co. KG |  | 28-48 | 0.036 | 120-200 | 0.4 | 1450 | 150 | 150 |  |  | X | 2028-06-30 | Waffelmuster, glatte Kanten | Surfaces gaufrées, chants plats
27 | 26010061 | Polystyrol extrudiert (XPS) | Polystyrène extrudé (XPS) | BACHL Styrodur 3035 CS | BACHL Styrodur 3035 CS | 121 | Karl Bachl Kunststoffverarbeitung GmbH & Co. KG |  | 28-48 | 0.034 | 50-60 | 0.4 | 1450 | 150 | 150 |  |  | X | 2028-06-30 | Stufenfalz | Chants à battues
27 | 26010062 | Polystyrol extrudiert (XPS) | Polystyrène extrudé (XPS) | BACHL Styrodur 3035 CS | BACHL Styrodur 3035 CS | 121 | Karl Bachl Kunststoffverarbeitung GmbH & Co. KG |  | 28-48 | 0.035 | 80-100 | 0.4 | 1450 | 150 | 150 |  |  | X | 2028-06-30 | Stufenfalz | Chants à battues
27 | 26010063 | Polystyrol extrudiert (XPS) | Polystyrène extrudé (XPS) | BACHL Styrodur 3035 CS | BACHL Styrodur 3035 CS | 121 | Karl Bachl Kunststoffverarbeitung GmbH & Co. KG |  | 28-48 | 0.036 | 120-200 | 0.4 | 1450 | 150 | 150 |  |  | X | 2028-06-30 | Stufenfalz | Chants à battues
27 | 26010071 | Polystyrol extrudiert (XPS) | Polystyrène extrudé (XPS) | BACHL Styrodur 4000 CS | BACHL Styrodur 4000 CS | 121 | Karl Bachl Kunststoffverarbeitung GmbH & Co. KG |  | 28-45 | 0.035 | 60-160 | 0.4 | 1450 | 150 | 150 |  |  | X | 2028-06-30 | Druckfest, Stufenfalz | Résistant à la pression, chants à battues
27 | 26010072 | Polystyrol extrudiert (XPS) | Polystyrène extrudé (XPS) | BACHL Styrodur 5000 CS | BACHL Styrodur 5000 CS | 121 | Karl Bachl Kunststoffverarbeitung GmbH & Co. KG |  | 28-45 | 0.035 | 60-120 | 0.4 | 1450 | 150 | 150 |  |  | X | 2028-06-30 | Druckfest, Stufenfalz | Résistant à la pression, chants à battues
27 | 24100191 | Polystyrol extrudiert (XPS) | Polystyrène extrudé (XPS) | RAVATHERM XPS X 300 SL | RAVATHERM XPS X 300 SL | 178 | Ravago Building Solutions GmbH |  | 34 | 0.031 | 60-205 | 0.4 | 1450 | 150 | 150 |  |  | X | 2026-12-31 | Stufenfalz, glatte Oberfläche | Chants à battues, surface plate
27 | 24100201 | Polystyrol extrudiert (XPS) | Polystyrène extrudé (XPS) | RAVATHERM XPS 300 SL | RAVATHERM XPS 300 SL | 178 | Ravago Building Solutions GmbH |  | 33 | 0.033 | ≤ 80 | 0.4 | 1450 | 150 | 150 |  |  | X | 2026-12-31 | Stufenfalz, glatte Oberfläche | Chants à battues, surface plate
27 | 24100202 | Polystyrol extrudiert (XPS) | Polystyrène extrudé (XPS) | RAVATHERM XPS 300 SL | RAVATHERM XPS 300 SL | 178 | Ravago Building Solutions GmbH |  | 33 | 0.034 | 81-120 | 0.4 | 1450 | 150 | 150 |  |  | X | 2026-12-31 | Stufenfalz, glatte Oberfläche | Chants à battues, surface plate
27 | 24100203 | Polystyrol extrudiert (XPS) | Polystyrène extrudé (XPS) | RAVATHERM XPS 300 SL | RAVATHERM XPS 300 SL | 178 | Ravago Building Solutions GmbH |  | 33 | 0.035 | 121-200 | 0.4 | 1450 | 150 | 150 |  |  | X | 2026-12-31 | Stufenfalz, glatte Oberfläche | Chants à battues, surface plate
27 | 24100211 | Polystyrol extrudiert (XPS) | Polystyrène extrudé (XPS) | RAVATHERM XPS 500 SL | RAVATHERM XPS 500 SL | 178 | Ravago Building Solutions GmbH |  | 40 | 0.034 | ≤ 70 | 0.4 | 1450 | 150 | 150 |  |  | X | 2026-12-31 | Stufenfalz, glatte Oberfläche | Chants à battues, surface plate
27 | 24100212 | Polystyrol extrudiert (XPS) | Polystyrène extrudé (XPS) | RAVATHERM XPS 500 SL | RAVATHERM XPS 500 SL | 178 | Ravago Building Solutions GmbH |  | 40 | 0.035 | 71-200 | 0.4 | 1450 | 150 | 150 |  |  | X | 2026-12-31 | Stufenfalz, glatte Oberfläche | Chants à battues, surface plate
27 | 24100221 | Polystyrol extrudiert (XPS) | Polystyrène extrudé (XPS) | RAVATHERM XPS 700 SL | RAVATHERM XPS 700 SL | 178 | Ravago Building Solutions GmbH |  | 45 | 0.034 | ≤ 70 | 0.4 | 1450 | 150 | 150 |  |  | X | 2026-12-31 | Stufenfalz, glatte Oberfläche | Chants à battues, surface plate
27 | 24100222 | Polystyrol extrudiert (XPS) | Polystyrène extrudé (XPS) | RAVATHERM XPS 700 SL | RAVATHERM XPS 700 SL | 178 | Ravago Building Solutions GmbH |  | 45 | 0.035 | 71-120 | 0.4 | 1450 | 150 | 150 |  |  | X | 2026-12-31 | Stufenfalz, glatte Oberfläche | Chants à battues, surface plate
27 | 24100231 | Polystyrol extrudiert (XPS) | Polystyrène extrudé (XPS) | RAVATHERM XPS 250 PB | RAVATHERM XPS 250 PB | 178 | Ravago Building Solutions GmbH |  | 33 | 0.033 | ≤ 80 | 0.4 | 1450 | 150 | 150 |  |  | X | 2026-12-31 | Gerade Kante, gefräste Oberfläche | Chants plats, surface fraisée
27 | 24100232 | Polystyrol extrudiert (XPS) | Polystyrène extrudé (XPS) | RAVATHERM XPS 250 PB | RAVATHERM XPS 250 PB | 178 | Ravago Building Solutions GmbH |  | 33 | 0.034 | 81-120 | 0.4 | 1450 | 150 | 150 |  |  | X | 2026-12-31 | Gerade Kante, gefräste Oberfläche | Chants plats, surface fraisée
27 | 24100233 | Polystyrol extrudiert (XPS) | Polystyrène extrudé (XPS) | RAVATHERM XPS 250 PB | RAVATHERM XPS 250 PB | 178 | Ravago Building Solutions GmbH |  | 33 | 0.035 | 121-200 | 0.4 | 1450 | 150 | 150 |  |  | X | 2026-12-31 | Gerade Kante, gefräste Oberfläche | Chants plats, surface fraisée
27 | 24100071 | Polystyrol extrudiert (XPS) | Polystyrène extrudé (XPS) | SopraXPS 500 ECO | SopraXPS 500 ECO | 157 | Soprema s.r.l. |  | 33-40 | 0.033 | 50-80 | 0.4 | 1450 | 150 | 150 |  |  | X | 2026-12-31
27 | 24100072 | Polystyrol extrudiert (XPS) | Polystyrène extrudé (XPS) | SopraXPS 500 ECO | SopraXPS 500 ECO | 157 | Soprema s.r.l. |  | 33-40 | 0.034 | 100-160 | 0.4 | 1450 | 150 | 150 |  |  | X | 2026-12-31
27 | 24100073 | Polystyrol extrudiert (XPS) | Polystyrène extrudé (XPS) | SopraXPS 500 ECO | SopraXPS 500 ECO | 157 | Soprema s.r.l. |  | 33-40 | 0.035 | 180-300 | 0.4 | 1450 | 150 | 150 |  |  | X | 2026-12-31
27 | 24100081 | Polystyrol extrudiert (XPS) | Polystyrène extrudé (XPS) | SopraXPS 700 ECO | SopraXPS 700 ECO | 157 | Soprema s.r.l. |  | 40-45 | 0.033 | 50-80 | 0.4 | 1450 | 150 | 150 |  |  | X | 2026-12-31
27 | 24100082 | Polystyrol extrudiert (XPS) | Polystyrène extrudé (XPS) | SopraXPS 700 ECO | SopraXPS 700 ECO | 157 | Soprema s.r.l. |  | 40-45 | 0.034 | 100-160 | 0.4 | 1450 | 150 | 150 |  |  | X | 2026-12-31
27 | 24100083 | Polystyrol extrudiert (XPS) | Polystyrène extrudé (XPS) | SopraXPS 700 ECO | SopraXPS 700 ECO | 157 | Soprema s.r.l. |  | 40-45 | 0.035 | 180-300 | 0.4 | 1450 | 150 | 150 |  |  | X | 2026-12-31
27 | 24100091 | Polystyrol extrudiert (XPS) | Polystyrène extrudé (XPS) | SopraXPS SL ECO / CR ECO / CW ECO / WF ECO | SopraXPS SL ECO / CR ECO / CW ECO / WF ECO | 157 | Soprema s.r.l. |  | 29-36 | 0.033 | 20-220 | 0.4 | 1450 | 150 | 150 |  |  | X | 2026-12-31
27 | 24100092 | Polystyrol extrudiert (XPS) | Polystyrène extrudé (XPS) | SopraXPS SL ECO / CR ECO / CW ECO / WF ECO | SopraXPS SL ECO / CR ECO / CW ECO / WF ECO | 157 | Soprema s.r.l. |  | 29-36 | 0.034 | 240-300 | 0.4 | 1450 | 150 | 150 |  |  | X | 2026-12-31
27 | 26090301 | Polystyrol extrudiert (XPS) | Polystyrène extrudé (XPS) | XPS Premium Plus | XPS Premium Plus | 17 | swisspor AG |  | 30 | 0.027 | 50-320 | 0.4 | 1450 | 150 | 150 |  |  | X | 2028-12-31
27 | 25090081 | Polystyrol extrudiert (XPS) | Polystyrène extrudé (XPS) | swissporXPS | swissporXPS | 17 | swisspor AG |  | 30 | 0.033 | 10-60 | 0.4 | 1450 | 150 | 150 |  |  | X | 2027-12-31
27 | 25090082 | Polystyrol extrudiert (XPS) | Polystyrène extrudé (XPS) | swissporXPS | swissporXPS | 17 | swisspor AG |  | 30 | 0.035 | 80-360 | 0.4 | 1450 | 150 | 150 |  |  | X | 2027-12-31
27 | 25090086 | Polystyrol extrudiert (XPS) | Polystyrène extrudé (XPS) | swissporXPS Premium 300 SF | swissporXPS Premium 300 SF | 17 | swisspor AG |  | 30 | 0.032 | 80-360 | 0.4 | 1450 | 150 | 150 |  |  | X | 2027-12-31
27 | 26060011 | Polystyrol extrudiert (XPS) | Polystyrène extrudé (XPS) | URSA XPS NV | URSA XPS NV | 230 | URSA Italia Srl |  | 35 | 0.032 | 40 | 0.4 | 1450 | 150 | 150 |  |  | X | 2028-12-31
27 | 26060012 | Polystyrol extrudiert (XPS) | Polystyrène extrudé (XPS) | URSA XPS NV | URSA XPS NV | 230 | URSA Italia Srl |  | 35 | 0.033 | 50, 100 | 0.4 | 1450 | 150 | 150 |  |  | X | 2028-12-31
27 | 26060013 | Polystyrol extrudiert (XPS) | Polystyrène extrudé (XPS) | URSA XPS NV | URSA XPS NV | 230 | URSA Italia Srl |  | 35 | 0.034 | 60, 120-140 | 0.4 | 1450 | 150 | 150 |  |  | X | 2028-12-31
27 | 26060014 | Polystyrol extrudiert (XPS) | Polystyrène extrudé (XPS) | URSA XPS NV | URSA XPS NV | 230 | URSA Italia Srl |  | 35 | 0.035 | 70-90, 160-200 | 0.4 | 1450 | 150 | 150 |  |  | X | 2028-12-31
27 | 26060021 | Polystyrol extrudiert (XPS) | Polystyrène extrudé (XPS) | URSA XPS NVII | URSA XPS NVII | 230 | URSA Italia Srl |  | 40 | 0.033 | 50-60 | 0.4 | 1450 | 150 | 150 |  |  | X | 2028-12-31
27 | 26060022 | Polystyrol extrudiert (XPS) | Polystyrène extrudé (XPS) | URSA XPS NVII | URSA XPS NVII | 230 | URSA Italia Srl |  | 40 | 0.034 | 80, 120-140 | 0.4 | 1450 | 150 | 150 |  |  | X | 2028-12-31
27 | 26060023 | Polystyrol extrudiert (XPS) | Polystyrène extrudé (XPS) | URSA XPS NVII | URSA XPS NVII | 230 | URSA Italia Srl |  | 40 | 0.035 | 70, 100, 160 | 0.4 | 1450 | 150 | 150 |  |  | X | 2028-12-31
27 | 26060024 | Polystyrol extrudiert (XPS) | Polystyrène extrudé (XPS) | URSA XPS NVII | URSA XPS NVII | 230 | URSA Italia Srl |  | 40 | 0.036 | 90, 180-200 | 0.4 | 1450 | 150 | 150 |  |  | X | 2028-12-31
27 | 26040111 | Polystyrol extrudiert (XPS) | Polystyrène extrudé (XPS) | URSA XPS ECO | URSA XPS ECO | 230 | URSA Italia Srl |  | 30 | 0.031 | 20-40 | 0.4 | 1450 | 150 | 150 |  |  | X | 2028-06-30
27 | 26040112 | Polystyrol extrudiert (XPS) | Polystyrène extrudé (XPS) | URSA XPS ECO | URSA XPS ECO | 230 | URSA Italia Srl |  | 30 | 0.032 | 50, 100 | 0.4 | 1450 | 150 | 150 |  |  | X | 2028-06-30
27 | 26040113 | Polystyrol extrudiert (XPS) | Polystyrène extrudé (XPS) | URSA XPS ECO | URSA XPS ECO | 230 | URSA Italia Srl |  | 30 | 0.033 | 60, 120 | 0.4 | 1450 | 150 | 150 |  |  | X | 2028-06-30
27 | 26040114 | Polystyrol extrudiert (XPS) | Polystyrène extrudé (XPS) | URSA XPS ECO | URSA XPS ECO | 230 | URSA Italia Srl |  | 30 | 0.034 | 130-180 | 0.4 | 1450 | 150 | 150 |  |  | X | 2028-06-30
27 | 26040115 | Polystyrol extrudiert (XPS) | Polystyrène extrudé (XPS) | URSA XPS ECO | URSA XPS ECO | 230 | URSA Italia Srl |  | 30 | 0.036 | 200-240 | 0.4 | 1450 | 150 | 150 |  |  | X | 2028-06-30
28 | 28.01 | Polyurethan (PUR) und Polyisocyanurat (PIR) | Polyuréthane (PUR) et polyisocyanurate (PIR) | PUR, PIR: Zellinhalt Pentan, diffusionsdicht; nicht SIA-kontrolliert | PUR, PIR, cellules contenant du pentane, étanche à la diffusion; non contrôlé par SIA |  |  | 28-55 |  | 0.026 |  | 0.39 | 1400 | 60 | 60 | X | X |  |  | Deckschichten gelten als diffusionsdicht, wenn sie beispielsweise auf metallischen Werkstoffen mit einer Dicke von mindesten 50 mm bestehen. | Les parements sont réputés étanches à la diffusion de gaz lorsqu’ils sont constitués, par exemple, de matériaux métalliques d’une épaisseur minimale de 50 µm.
28 | 28.02 | Polyurethan (PUR) und Polyisocyanurat (PIR) | Polyuréthane (PUR) et polyisocyanurate (PIR) | PUR, PIR: Zellinhalt Pentan, diffusionsoffen; nicht SIA-kontrolliert | PUR, PIR, cellules contenant du pentane, perméable à la diffusion; non contrôlé par SIA |  |  | 28-55 |  | 0.03 |  | 0.39 | 1400 | 60 | 60 | X | X |  |  | Deckschichten gelten als diffusionsdicht, wenn sie beispielsweise auf metallischen Werkstoffen mit einer Dicke von mindesten 50 mm bestehen. | Les parements sont réputés étanches à la diffusion de gaz lorsqu’ils sont constitués, par exemple, de matériaux métalliques d’une épaisseur minimale de 50 µm.
28 | 26090011 | Polyurethan (PUR) / Polyisocyanurat (PIR) | Polyuréthane (PUR) / Polyisocyanurate (PIR) | POLIISO AD | POLIISO AD | 60 | Ediltec Insulation S.p.A. |  | 40 | 0.022 | 20-160 | 0.39 | 1400 | 60 | 60 |  |  | X | 2028-12-31
28 | 26090012 | Polyurethan (PUR) / Polyisocyanurat (PIR) | Polyuréthane (PUR) / Polyisocyanurate (PIR) | POLIISO EXTRA | POLIISO EXTRA | 60 | Ediltec Insulation S.p.A. |  | 36 | 0.022 | 20-160 | 0.39 | 1400 | 60 | 60 |  |  | X | 2028-12-31
28 | 26090013 | Polyurethan (PUR) / Polyisocyanurat (PIR) | Polyuréthane (PUR) / Polyisocyanurate (PIR) | POLIISO PLUS | POLIISO PLUS | 60 | Ediltec Insulation S.p.A. |  | 35 | 0.022 | 20-160 | 0.39 | 1400 | 60 | 60 |  |  | X | 2028-12-31
28 | 26090021 | Polyurethan (PUR) / Polyisocyanurat (PIR) | Polyuréthane (PUR) / Polyisocyanurate (PIR) | POLIISO ED | POLIISO ED | 60 | Ediltec Insulation S.p.A. |  | 45 | 0.027 | 30-40 | 0.39 | 1400 | 60 | 60 |  |  | X | 2028-12-31
28 | 26090022 | Polyurethan (PUR) / Polyisocyanurat (PIR) | Polyuréthane (PUR) / Polyisocyanurate (PIR) | POLIISO ED | POLIISO ED | 60 | Ediltec Insulation S.p.A. |  | 45 | 0.026 | 50-90 | 0.39 | 1400 | 60 | 60 |  |  | X | 2028-12-31
28 | 26090023 | Polyurethan (PUR) / Polyisocyanurat (PIR) | Polyuréthane (PUR) / Polyisocyanurate (PIR) | POLIISO ED | POLIISO ED | 60 | Ediltec Insulation S.p.A. |  | 45 | 0.025 | 100-160 | 0.39 | 1400 | 60 | 60 |  |  | X | 2028-12-31
28 | 26090031 | Polyurethan (PUR) / Polyisocyanurat (PIR) | Polyuréthane (PUR) / Polyisocyanurate (PIR) | POLIISO VV | POLIISO VV | 60 | Ediltec Insulation S.p.A. |  | 38 | 0.027 | 20-40 | 0.39 | 1400 | 60 | 60 |  |  | X | 2028-12-31
28 | 26090032 | Polyurethan (PUR) / Polyisocyanurat (PIR) | Polyuréthane (PUR) / Polyisocyanurate (PIR) | POLIISO VV | POLIISO VV | 60 | Ediltec Insulation S.p.A. |  | 38 | 0.026 | 50-90 | 0.39 | 1400 | 60 | 60 |  |  | X | 2028-12-31
28 | 26090033 | Polyurethan (PUR) / Polyisocyanurat (PIR) | Polyuréthane (PUR) / Polyisocyanurate (PIR) | POLIISO VV | POLIISO VV | 60 | Ediltec Insulation S.p.A. |  | 38 | 0.025 | 100-160 | 0.39 | 1400 | 60 | 60 |  |  | X | 2028-12-31
28 | 26030181 | Polyurethan (PUR) / Polyisocyanurat (PIR) | Polyuréthane (PUR) / Polyisocyanurate (PIR) | BACHL PUR/PIR Flachdachdämmung MV | BACHL PUR/PIR Flachdachdämmung MV | 121 | Karl Bachl Kunststoffverarbeitung GmbH & Co. KG |  | 30 | 0.027 | 20-79 | 0.39 | 1400 | 60 | 60 |  |  | X | 2028-06-30 | Beidseitig Mineralvlies | Non-tissé minéral des deux côtés
28 | 26030182 | Polyurethan (PUR) / Polyisocyanurat (PIR) | Polyuréthane (PUR) / Polyisocyanurate (PIR) | BACHL PUR/PIR Flachdachdämmung MV | BACHL PUR/PIR Flachdachdämmung MV | 121 | Karl Bachl Kunststoffverarbeitung GmbH & Co. KG |  | 30 | 0.026 | 80-119 | 0.39 | 1400 | 60 | 60 |  |  | X | 2028-06-30 | Beidseitig Mineralvlies | Non-tissé minéral des deux côtés
28 | 26030183 | Polyurethan (PUR) / Polyisocyanurat (PIR) | Polyuréthane (PUR) / Polyisocyanurate (PIR) | BACHL PUR/PIR Flachdachdämmung MV | BACHL PUR/PIR Flachdachdämmung MV | 121 | Karl Bachl Kunststoffverarbeitung GmbH & Co. KG |  | 30 | 0.025 | 120-240 | 0.39 | 1400 | 60 | 60 |  |  | X | 2028-06-30 | Beidseitig Mineralvlies | Non-tissé minéral des deux côtés
28 | 26030185 | Polyurethan (PUR) / Polyisocyanurat (PIR) | Polyuréthane (PUR) / Polyisocyanurate (PIR) | BACHL PUR/PIR Dämmplatte ALU | BACHL PUR/PIR Dämmplatten ALU | 121 | Karl Bachl Kunststoffverarbeitung GmbH & Co. KG |  | 30 | 0.022 | 20-240 | 0.39 | 1400 | 60 | 60 |  |  | X | 2028-06-30 | Beidseitig diffusionsdichte Alufolie | Feuille aluminium des deux côtés
28 | 25050171 | Polyurethan (PUR) / Polyisocyanurat (PIR) | Polyuréthane (PUR) / Polyisocyanurate (PIR) | Therma TR27 | Therma TR27 | 62 | Kingspan Insulation BV |  | > 29 | 0.028 | < 80 | 0.39 | 1400 | 60 | 60 |  |  | X | 2027-06-30 | Beidseitig Mineralvlies, für Flachdach | Voile minéral sur deux faces, pour toit plat
28 | 25050172 | Polyurethan (PUR) / Polyisocyanurat (PIR) | Polyuréthane (PUR) / Polyisocyanurate (PIR) | Therma TR27 | Therma TR27 | 62 | Kingspan Insulation BV |  | > 29 | 0.027 | 80-119 | 0.39 | 1400 | 60 | 60 |  |  | X | 2027-06-30 | Beidseitig Mineralvlies, für Flachdach | Voile minéral sur deux faces, pour toit plat
28 | 25050173 | Polyurethan (PUR) / Polyisocyanurat (PIR) | Polyuréthane (PUR) / Polyisocyanurate (PIR) | Therma TR27 | Therma TR27 | 62 | Kingspan Insulation BV |  | > 29 | 0.026 | 120-200 | 0.39 | 1400 | 60 | 60 |  |  | X | 2027-06-30 | Beidseitig Mineralvlies, für Flachdach | Voile minéral sur deux faces, pour toit plat
28 | 25050176 | Polyurethan (PUR) / Polyisocyanurat (PIR) | Polyuréthane (PUR) / Polyisocyanurate (PIR) | Therma TF70 | Therma TF70 | 62 | Kingspan Insulation BV |  | 30 | 0.022 | 20-200 | 0.39 | 1400 | 60 | 60 |  |  | X | 2027-06-30 | Beidseitig Alu-Mehrlagen-Kaschierung; für Böden | Revêtement multicouche en aluminium sur les deux faces; pour sols
28 | 24120011 | Polyurethan (PUR) / Polyisocyanurat (PIR) | Polyuréthane (PUR) / Polyisocyanurate (PIR) | Therma TR26 | Therma TR26 | 62 | Kingspan Insulation BV |  | > 29 | 0.022 | > 20 | 0.39 | 1400 | 60 | 60 |  |  | X | 2026-12-31 | Beidseitig Aluminiumverbundfolie; für Flachdach | Revêtement alu sur les deux faces; pour toits plats
28 | 26060031 | Polyurethan (PUR) / Polyisocyanurat (PIR) | Polyuréthane (PUR) / Polyisocyanurate (PIR) | BauderECO | BauderECO | 40 | Paul Bauder AG |  | 29-33 | 0.027 | 60 | 0.39 | 1400 | 60 | 60 |  |  | X | 2028-12-31 | Mineralvlies-kaschiert; F gerade Kante, FF Stufenfalz, S Nut+Feder und PP-Membran auf Oberseite | Revêtu de voile minérale; F chants plats, FF à battues, S rainure et languette et membrane en PP sur face supérieure
28 | 26060032 | Polyurethan (PUR) / Polyisocyanurat (PIR) | Polyuréthane (PUR) / Polyisocyanurate (PIR) | BauderECO | BauderECO | 40 | Paul Bauder AG |  | 28-32 | 0.024 | 80-120 | 0.39 | 1400 | 60 | 60 |  |  | X | 2028-12-31 | Mineralvlies-kaschiert; F gerade Kante, FF Stufenfalz, S Nut+Feder und PP-Membran auf Oberseite | Revêtu de voile minérale; F chants plats, FF à battues, S rainure et languette et membrane en PP sur face supérieure
28 | 26060033 | Polyurethan (PUR) / Polyisocyanurat (PIR) | Polyuréthane (PUR) / Polyisocyanurate (PIR) | BauderECO | BauderECO | 40 | Paul Bauder AG |  | 28-32 | 0.023 | 140-240 | 0.39 | 1400 | 60 | 60 |  |  | X | 2028-12-31 | Mineralvlies-kaschiert; F gerade Kante, FF Stufenfalz, S Nut+Feder und PP-Membran auf Oberseite | Revêtu de voile minérale; F chants plats, FF à battues, S rainure et languette et membrane en PP sur face supérieure
28 | 26060041 | Polyurethan (PUR) / Polyisocyanurat (PIR) | Polyuréthane (PUR) / Polyisocyanurate (PIR) | BauderPIR B | BauderPIR B | 40 | Paul Bauder AG |  | 28-34 | 0.022 | 20-80 | 0.39 | 1400 | 60 | 60 |  |  | X | 2028-12-31 | Diffusionsdichte Aluverbundfolie | Feuille alu imperméable à la diffusion
28 | 25110011 | Polyurethan (PUR) / Polyisocyanurat (PIR) | Polyuréthane (PUR) / Polyisocyanurate (PIR) | Bauder PIR MAX, PIR MAX F | Bauder PIR MAX, PIR MAX F | 40 | Paul Bauder AG |  | 28-45 | 0.02 | 40-200 | 0.39 | 1400 | 60 | 60 |  |  | X | 2027-12-31 | Aluminiumkaschiert; F mit Stufenfalz | Laminé avec alu; F feuilluré
28 | 25090312 | Polyurethan (PUR) / Polyisocyanurat (PIR) | Polyuréthane (PUR) / Polyisocyanurate (PIR) | BauderPIR T, BauderPIR KOMPAKT | BauderPIR T, BauderPIR KOMPAKT | 40 | Paul Bauder AG |  | 33-40 | 0.026 | 20-79 | 0.39 | 1400 | 60 | 60 |  |  | X | 2027-12-31
28 | 25090313 | Polyurethan (PUR) / Polyisocyanurat (PIR) | Polyuréthane (PUR) / Polyisocyanurate (PIR) | BauderPIR T, BauderPIR KOMPAKT | BauderPIR T, BauderPIR KOMPAKT | 40 | Paul Bauder AG |  | 33-40 | 0.025 | 80-119 | 0.39 | 1400 | 60 | 60 |  |  | X | 2027-12-31
28 | 25090314 | Polyurethan (PUR) / Polyisocyanurat (PIR) | Polyuréthane (PUR) / Polyisocyanurate (PIR) | BauderPIR T, BauderPIR KOMPAKT | BauderPIR T, BauderPIR KOMPAKT | 40 | Paul Bauder AG |  | 33-40 | 0.024 | 120-240 | 0.39 | 1400 | 60 | 60 |  |  | X | 2027-12-31
28 | 25090141 | Polyurethan (PUR) / Polyisocyanurat (PIR) | Polyuréthane (PUR) / Polyisocyanurate (PIR) | Bauder PIR diffusionsoffen | Bauder PIR perméable à la diffusion | 40 | Paul Bauder AG |  | 28-40 | 0.027 | 20-79 | 0.39 | 1400 | 60 | 60 |  |  | X | 2027-12-31 | Diffusionsoffene Kaschierung | Contrecollage perméable à la diffusion
28 | 25090142 | Polyurethan (PUR) / Polyisocyanurat (PIR) | Polyuréthane (PUR) / Polyisocyanurate (PIR) | Bauder PIR diffusionsoffen | Bauder PIR perméable à la diffusion | 40 | Paul Bauder AG |  | 28-40 | 0.026 | 80-119 | 0.39 | 1400 | 60 | 60 |  |  | X | 2027-12-31 | Diffusionsoffene Kaschierung | Contrecollage perméable à la diffusion
28 | 25090143 | Polyurethan (PUR) / Polyisocyanurat (PIR) | Polyuréthane (PUR) / Polyisocyanurate (PIR) | Bauder PIR diffusionsoffen | Bauder PIR perméable à la diffusion | 40 | Paul Bauder AG |  | 28-40 | 0.025 | 120-240 | 0.39 | 1400 | 60 | 60 |  |  | X | 2027-12-31 | Diffusionsoffene Kaschierung | Contrecollage perméable à la diffusion
28 | 25090145 | Polyurethan (PUR) / Polyisocyanurat (PIR) | Polyuréthane (PUR) / Polyisocyanurate (PIR) | Bauder PIR diffusionsdicht | Bauder PIR étanche à la diffusion | 40 | Paul Bauder AG |  | 28-40 | 0.022 | 20-240 | 0.39 | 1400 | 60 | 60 |  |  | X | 2027-12-31 | Diffusionsdichte Kaschierung | Contrecollage étanche à la diffusion
28 | 26090441 | Polyurethan (PUR) / Polyisocyanurat (PIR) | Polyuréthane (PUR) / Polyisocyanurate (PIR) | puren Ökonomic | puren Ökonomic | 5 | puren gmbh |  | 30 | 0.027 | 50-79 | 0.39 | 1400 | 60 | 60 |  |  | X | 2028-12-31 | Nut und Feder; geneigtes Dach; Beschichtung diffusionsoffenes Mineralvlies | Avec rainure et languette; toits inclinés; revêtement en voile minéral, perméable à la diffusion
28 | 26090442 | Polyurethan (PUR) / Polyisocyanurat (PIR) | Polyuréthane (PUR) / Polyisocyanurate (PIR) | puren Perfect | puren Perfect | 5 | puren gmbh |  | 30 | 0.022 | 80-220 | 0.39 | 1400 | 60 | 60 |  |  | X | 2028-12-31 | Nut und Feder; geneigtes Dach; beidseitig diffusionsdichte Alufolie | Avec rainure et languette; toits inclinés; revêtement alu, étanche à la diffusion
28 | 26090451 | Polyurethan (PUR) / Polyisocyanurat (PIR) | Polyuréthane (PUR) / Polyisocyanurate (PIR) | puren Plus | puren Plus | 5 | puren gmbh |  | 30 | 0.026 | 80-119 | 0.39 | 1400 | 60 | 60 |  |  | X | 2028-12-31 | Nut und Feder; geneigtes Dach; Beschichtung diffusionsoffenes Mineralvlies | Avec rainure et languette; toits inclinés; revêtement en voile minéral, perméable à la diffusion
28 | 26090452 | Polyurethan (PUR) / Polyisocyanurat (PIR) | Polyuréthane (PUR) / Polyisocyanurate (PIR) | puren Plus | puren Plus | 5 | puren gmbh |  | 30 | 0.025 | 120-220 | 0.39 | 1400 | 60 | 60 |  |  | X | 2028-12-31 | Nut und Feder; geneigtes Dach; Beschichtung diffusionsoffenes Mineralvlies | Avec rainure et languette; toits inclinés; revêtement en voile minéral, perméable à la diffusion
28 | 26090461 | Polyurethan (PUR) / Polyisocyanurat (PIR) | Polyuréthane (PUR) / Polyisocyanurate (PIR) | puren-PIR ALU | puren-PIR ALU | 5 | puren gmbh |  | 30 | 0.023 | 20-79 | 0.39 | 1400 | 60 | 60 |  |  | X | 2028-12-31 | Kanten besäumt oder Stufenfalz; Beschichtung diffusionsdichte Alufolie | Chants droits ou feuillurés; revêtement alu, étanche à la diffusion
28 | 26090462 | Polyurethan (PUR) / Polyisocyanurat (PIR) | Polyuréthane (PUR) / Polyisocyanurate (PIR) | puren-PIR ALU | puren-PIR ALU | 5 | puren gmbh |  | 30 | 0.022 | 80-200 | 0.39 | 1400 | 60 | 60 |  |  | X | 2028-12-31 | Kanten besäumt oder Stufenfalz; Beschichtung diffusionsdichte Alufolie | Chants droits ou feuillurés; revêtement alu, étanche à la diffusion
28 | 26090471 | Polyurethan (PUR) / Polyisocyanurat (PIR) | Polyuréthane (PUR) / Polyisocyanurate (PIR) | puren-PIR MV | puren-PIR MV | 5 | puren gmbh |  | 30 | 0.028 | 20-79 | 0.39 | 1400 | 60 | 60 |  |  | X | 2028-12-31 | Kanten besäumt oder Stufenfalz; Beschichtung diffusionsoffenes Mineralvlies | Chants droits ou feuillurés; revêtement en voile minéral, perméable à la diffusion
28 | 26090472 | Polyurethan (PUR) / Polyisocyanurat (PIR) | Polyuréthane (PUR) / Polyisocyanurate (PIR) | puren-PIR MV | puren-PIR MV | 5 | puren gmbh |  | 30 | 0.026 | 80-119 | 0.39 | 1400 | 60 | 60 |  |  | X | 2028-12-31 | Kanten besäumt oder Stufenfalz; Beschichtung diffusionsoffenes Mineralvlies | Chants droits ou feuillurés; revêtement en voile minéral, perméable à la diffusion
28 | 26090473 | Polyurethan (PUR) / Polyisocyanurat (PIR) | Polyuréthane (PUR) / Polyisocyanurate (PIR) | puren-PIR MV | puren-PIR MV | 5 | puren gmbh |  | 30 | 0.025 | ≥ 120 | 0.39 | 1400 | 60 | 60 |  |  | X | 2028-12-31 | Kanten besäumt oder Stufenfalz; Beschichtung diffusionsoffenes Mineralvlies | Chants droits ou feuillurés; revêtement en voile minéral, perméable à la diffusion
28 | 26090481 | Polyurethan (PUR) / Polyisocyanurat (PIR) | Polyuréthane (PUR) / Polyisocyanurate (PIR) | puren-PIR NE-S (purenotherm S) | puren-PIR NE-S (purenotherm S) | 5 | puren gmbh |  | 30 | 0.025 | 20-79 | 0.39 | 1400 | 60 | 60 |  |  | X | 2028-12-31 | Blockware für Fassade, WDVS und Brandriegel | Fabriqué en blocs, panneau pour façades et à crépir, et coupe-feu
28 | 26090482 | Polyurethan (PUR) / Polyisocyanurat (PIR) | Polyuréthane (PUR) / Polyisocyanurate (PIR) | puren-PIR NE-S (purenotherm S) | puren-PIR NE-S (purenotherm S) | 5 | puren gmbh |  | 30 | 0.024 | 80-119 | 0.39 | 1400 | 60 | 60 |  |  | X | 2028-12-31 | Blockware für Fassade, WDVS und Brandriegel | Fabriqué en blocs, panneau pour façades et à crépir, et coupe-feu
28 | 26090483 | Polyurethan (PUR) / Polyisocyanurat (PIR) | Polyuréthane (PUR) / Polyisocyanurate (PIR) | puren-PIR NE-S (purenotherm S) | puren-PIR NE-S (purenotherm S) | 5 | puren gmbh |  | 30 | 0.023 | ≥ 120 | 0.39 | 1400 | 60 | 60 |  |  | X | 2028-12-31 | Blockware für Fassade, WDVS und Brandriegel | Fabriqué en blocs, panneau pour façades et à crépir, et coupe-feu
28 | 26020051 | Polyurethan (PUR) / Polyisocyanurat (PIR) | Polyuréthane (PUR) / Polyisocyanurate (PIR) | puren-PIR NE-G / puren-PIR NE (purenotherm) | puren-PIR NE-G / puren-PIR NE (purenotherm) | 5 | puren gmbh |  | 30 | 0.027 | 20-79 | 0.39 | 1400 | 60 | 60 |  |  | X | 2028-06-30 | Blockware für WDVS, Flachdach, Gefälledach | Fabriqué en blocs, panneau à crépir et pour toits plats et inclinés
28 | 26020052 | Polyurethan (PUR) / Polyisocyanurat (PIR) | Polyuréthane (PUR) / Polyisocyanurate (PIR) | puren-PIR NE-G / puren-PIR NE (purenotherm) | puren-PIR NE-G / puren-PIR NE (purenotherm) | 5 | puren gmbh |  | 30 | 0.026 | 80-119 | 0.39 | 1400 | 60 | 60 |  |  | X | 2028-06-30 | Blockware für WDVS, Flachdach, Gefälledach | Fabriqué en blocs, panneau à crépir et pour toits plats et inclinés
28 | 26020053 | Polyurethan (PUR) / Polyisocyanurat (PIR) | Polyuréthane (PUR) / Polyisocyanurate (PIR) | puren-PIR NE-G / puren-PIR NE (purenotherm) | puren-PIR NE-G / puren-PIR NE (purenotherm) | 5 | puren gmbh |  | 30 | 0.025 | ≥ 120 | 0.39 | 1400 | 60 | 60 |  |  | X | 2028-06-30 | Blockware für WDVS, Flachdach, Gefälledach | Fabriqué en blocs, panneau à crépir et pour toits plats et inclinés
28 | 26020061 | Polyurethan (PUR) / Polyisocyanurat (PIR) | Polyuréthane (PUR) / Polyisocyanurate (PIR) | puren-PIR NE-GS | puren-PIR NE-GS | 5 | puren gmbh |  | 30 | 0.026 | 20-79 | 0.39 | 1400 | 60 | 60 |  |  | X | 2028-06-30 | Blockware für Flachdach, Gefälledach | Fabriqué en blocs, panneau pour toits plats et inclinés
28 | 26020062 | Polyurethan (PUR) / Polyisocyanurat (PIR) | Polyuréthane (PUR) / Polyisocyanurate (PIR) | puren-PIR NE-GS | puren-PIR NE-GS | 5 | puren gmbh |  | 30 | 0.025 | 80-119 | 0.39 | 1400 | 60 | 60 |  |  | X | 2028-06-30 | Blockware für Flachdach, Gefälledach | Fabriqué en blocs, panneau pour toits plats et inclinés
28 | 26020063 | Polyurethan (PUR) / Polyisocyanurat (PIR) | Polyuréthane (PUR) / Polyisocyanurate (PIR) | puren-PIR NE-GS | puren-PIR NE-GS | 5 | puren gmbh |  | 30 | 0.024 | ≥ 120 | 0.39 | 1400 | 60 | 60 |  |  | X | 2028-06-30 | Blockware für Flachdach, Gefälledach | Fabriqué en blocs, panneau pour toits plats et inclinés
28 | 26020071 | Polyurethan (PUR) / Polyisocyanurat (PIR) | Polyuréthane (PUR) / Polyisocyanurate (PIR) | puren-PIR NE-S 022 (purenotherm S 022) | puren-PIR NE-S 022 (purenotherm S 022) | 5 | puren gmbh |  | 30 | 0.022 | ≥ 180 | 0.39 | 1400 | 60 | 60 |  |  | X | 2028-06-30 | Blockware für Fassade, WDVS und Brandriegel | Fabriqué en blocs, panneau pour façades à crépir et coupe-feu
28 | 26020081 | Polyurethan (PUR) / Polyisocyanurat (PIR) | Polyuréthane (PUR) / Polyisocyanurate (PIR) | puren-PIR NE 50 | puren-PIR NE 50 | 5 | puren gmbh |  | 50 | 0.028 | 20-79 | 0.39 | 1400 | 60 | 60 |  |  | X | 2028-06-30 | Blockware für Flach-und Gefälledach | Blocs pour toitures plates et inclinées
28 | 26020082 | Polyurethan (PUR) / Polyisocyanurat (PIR) | Polyuréthane (PUR) / Polyisocyanurate (PIR) | puren-PIR NE 50 | puren-PIR NE 50 | 5 | puren gmbh |  | 50 | 0.027 | 80-119 | 0.39 | 1400 | 60 | 60 |  |  | X | 2028-06-30 | Blockware für Flach-und Gefälledach | Blocs pour toitures plates et inclinées
28 | 26020083 | Polyurethan (PUR) / Polyisocyanurat (PIR) | Polyuréthane (PUR) / Polyisocyanurate (PIR) | puren-PIR NE 50 | puren-PIR NE 50 | 5 | puren gmbh |  | 50 | 0.026 | ≥ 120 | 0.39 | 1400 | 60 | 60 |  |  | X | 2028-06-30 | Blockware für Flach-und Gefälledach | Blocs pour toitures plates et inclinées
28 | 26020091 | Polyurethan (PUR) / Polyisocyanurat (PIR) | Polyuréthane (PUR) / Polyisocyanurate (PIR) | puren-PIR NE 100 | puren-PIR NE 100 | 5 | puren gmbh |  | 100 | 0.032 | 20-79 | 0.39 | 1400 | 60 | 60 |  |  | X | 2028-06-30 | Blockware für Flach-und Gefälledach | Blocs pour toitures plates et inclinées
28 | 26020092 | Polyurethan (PUR) / Polyisocyanurat (PIR) | Polyuréthane (PUR) / Polyisocyanurate (PIR) | puren-PIR NE 100 | puren-PIR NE 100 | 5 | puren gmbh |  | 100 | 0.031 | 80-119 | 0.39 | 1400 | 60 | 60 |  |  | X | 2028-06-30 | Blockware für Flach-und Gefälledach | Blocs pour toitures plates et inclinées
28 | 26020093 | Polyurethan (PUR) / Polyisocyanurat (PIR) | Polyuréthane (PUR) / Polyisocyanurate (PIR) | puren-PIR NE 100 | puren-PIR NE 100 | 5 | puren gmbh |  | 100 | 0.03 | ≥ 120 | 0.39 | 1400 | 60 | 60 |  |  | X | 2028-06-30 | Blockware für Flach-und Gefälledach | Blocs pour toitures plates et inclinées
28 | 25090171 | Polyurethan (PUR) / Polyisocyanurat (PIR) | Polyuréthane (PUR) / Polyisocyanurate (PIR) | puren-PIR ALU NovoPIR S | puren-PIR ALU NovoPIR S | 5 | puren gmbh |  | 30 | 0.02 | 50-220 | 0.39 | 1400 | 60 | 60 |  |  | X | 2027-12-31 | Kanten besäumt oder Stufenfalz; diffusionsdichte Alufolie | Chants droits ou feuillurés; revêtement alu, étanche à la diffusion
28 | 25090172 | Polyurethan (PUR) / Polyisocyanurat (PIR) | Polyuréthane (PUR) / Polyisocyanurate (PIR) | puren-PIR ALU NovoPIR | puren-PIR ALU NovoPIR | 5 | puren gmbh |  | 30 | 0.021 | 60-200 | 0.39 | 1400 | 60 | 60 |  |  | X | 2027-12-31 | Kanten besäumt oder Stufenfalz; diffusionsdichte Alufolie | Chants droits ou feuillurés; revêtement alu, étanche à la diffusion
28 | 26030011 | Polyurethan (PUR) / Polyisocyanurat (PIR) | Polyuréthane (PUR) / Polyisocyanurate (PIR) | Powerdeck F | Powerdeck F | 81 | Recticel Insulation |  | 30 | 0.026 | 30-180 | 0.39 | 1400 | 60 | 60 |  |  | X | 2028-06-30 | Beidseitig mineralisiertes Glasfasergewebe | Voile de verre minéralisé sur les deux faces
28 | 25030031 | Polyurethan (PUR) / Polyisocyanurat (PIR) | Polyuréthane (PUR) / Polyisocyanurate (PIR) | Powerdeck + | Powerdeck + | 81 | Recticel Insulation |  | 30 | 0.022 | 30-160 | 0.39 | 1400 | 60 | 60 |  |  | X | 2027-06-30 | Beidseitig Alufolie | Feuille alu des deux côtés
28 | 25030032 | Polyurethan (PUR) / Polyisocyanurat (PIR) | Polyuréthane (PUR) / Polyisocyanurate (PIR) | Eurothane Silver E FR | Eurothane Silver E FR | 81 | Recticel Insulation |  | 30 | 0.022 | 30-180 | 0.39 | 1400 | 60 | 60 |  |  | X | 2027-06-30 | Beidseitig gasdiffusionsdichte Mehrschichtfolie | Film multicouche étanche à la diffusion de gaz sur les deux faces
28 | 26020021 | Polyurethan (PUR) / Polyisocyanurat (PIR) | Polyuréthane (PUR) / Polyisocyanurate (PIR) | Efyos Blue Smart A | Efyos Blue Smart A | 184 | Soprema GmbH |  | > 28 | 0.022 | 20-220 | 0.39 | 1400 | 60 | 60 |  |  | X | 2028-06-30 | Gefälleplatte; Kante gerade; Alu-Deckschicht | Panneau de pente; chants plats; revêtement alu
28 | 26020022 | Polyurethan (PUR) / Polyisocyanurat (PIR) | Polyuréthane (PUR) / Polyisocyanurate (PIR) | Efyos Blue A | Efyos Blue A | 184 | Soprema GmbH |  | > 28 | 0.022 | 20-180 | 0.39 | 1400 | 60 | 60 |  |  | X | 2028-06-30 | Kante gerade oder Stufenfalz; Alu-Deckschicht | Chants plats ou à battues; revêtement alu
28 | 26070011 | Polyurethan (PUR) / Polyisocyanurat (PIR) | Polyuréthane (PUR) / Polyisocyanurate (PIR) | steinothan MLV 023 | steinothan MLV 023 | 87 | Steinbacher Dämmstoff GmbH |  | 28-35 | 0.023 | 20-79 | 0.39 | 1400 | 60 | 60 |  |  | X | 2028-12-31 | Beidseitig diffusionsdichter Mehrlagenverbund, Kante gerade oder Stufenfalz | Revêtement étanche à la diffusion sur deux faces, chants plats ou à battues
28 | 26070012 | Polyurethan (PUR) / Polyisocyanurat (PIR) | Polyuréthane (PUR) / Polyisocyanurate (PIR) | steinothan MLV 022 | steinothan MLV 022 | 87 | Steinbacher Dämmstoff GmbH |  | 28-35 | 0.022 | 80-200 | 0.39 | 1400 | 60 | 60 |  |  | X | 2028-12-31 | Beidseitig diffusionsdichter Mehrlagenverbund, Kante gerade oder Stufenfalz | Revêtement étanche à la diffusion sur deux faces, chants plats ou à battues
28 | 25080111 | Polyurethan (PUR) / Polyisocyanurat (PIR) | Polyuréthane (PUR) / Polyisocyanurate (PIR) | steinothan Alu 023 | steinothan Alu 023 | 87 | Steinbacher Dämmstoff GmbH |  | 28-35 | 0.023 | 20-79 | 0.39 | 1400 | 60 | 60 |  |  | X | 2027-12-31 | Beidseitig strukturierte Reinalufolie, Kante gerade oder Stufenfalz | Revêtement alu sur deux faces, chants à battues ou plats
28 | 25080112 | Polyurethan (PUR) / Polyisocyanurat (PIR) | Polyuréthane (PUR) / Polyisocyanurate (PIR) | steinothan Alu 022 | steinothan Alu 022 | 87 | Steinbacher Dämmstoff GmbH |  | 28-35 | 0.022 | 80-200 | 0.39 | 1400 | 60 | 60 |  |  | X | 2027-12-31 | Beidseitig strukturierte Reinalufolie, Kante gerade oder Stufenfalz | Revêtement alu sur deux faces, chants à battues ou plats
28 | 25080113 | Polyurethan (PUR) / Polyisocyanurat (PIR) | Polyuréthane (PUR) / Polyisocyanurate (PIR) | steinothan MV 028 | steinothan MV 028 | 87 | Steinbacher Dämmstoff GmbH |  | 28-35 | 0.028 | 30-79 | 0.39 | 1400 | 60 | 60 |  |  | X | 2027-12-31 | Beidseitig Mineralvlies, Kante gerade oder Stufenfalz | Revêtement en voile minéral sur deux faces, chants à battues ou plats
28 | 25080114 | Polyurethan (PUR) / Polyisocyanurat (PIR) | Polyuréthane (PUR) / Polyisocyanurate (PIR) | steinothan MV 026 | steinothan MV 026 | 87 | Steinbacher Dämmstoff GmbH |  | 28-35 | 0.026 | 80-119 | 0.39 | 1400 | 60 | 60 |  |  | X | 2027-12-31 | Beidseitig Mineralvlies, Kante gerade oder Stufenfalz | Revêtement en voile minéral sur deux faces, chants à battues ou plats
28 | 25080115 | Polyurethan (PUR) / Polyisocyanurat (PIR) | Polyuréthane (PUR) / Polyisocyanurate (PIR) | steinothan MV 025 | steinothan MV 025 | 87 | Steinbacher Dämmstoff GmbH |  | 28-35 | 0.025 | 120-200 | 0.39 | 1400 | 60 | 60 |  |  | X | 2027-12-31 | Beidseitig Mineralvlies, Kante gerade oder Stufenfalz | Revêtement en voile minéral sur deux faces, chants à battues ou plats
28 | 26090305 | Polyurethan (PUR) / Polyisocyanurat (PIR) | Polyuréthane (PUR) / Polyisocyanurate (PIR) | PIR Premium Plus | PIR Premium Plus | 17 | swisspor AG |  | 30 | 0.018 | 20-180 | 0.39 | 1400 | 60 | 60 |  |  | X | 2028-12-31
28 | 26090311 | Polyurethan (PUR) / Polyisocyanurat (PIR) | Polyuréthane (PUR) / Polyisocyanurate (PIR) | TETTO Vlies | TETTO Vlies | 17 | swisspor AG |  | 30 | 0.026 | 80-100 | 0.39 | 1400 | 60 | 60 |  |  | X | 2028-12-31 | Diffusionsoffen (vlies-kaschiert) | Perméable à la diffusion (avec revêtement en non-tissé)
28 | 26090312 | Polyurethan (PUR) / Polyisocyanurat (PIR) | Polyuréthane (PUR) / Polyisocyanurate (PIR) | TETTO Vlies | TETTO Vlies | 17 | swisspor AG |  | 30 | 0.025 | ≥ 120 | 0.39 | 1400 | 60 | 60 |  |  | X | 2028-12-31 | Diffusionsoffen (vlies-kaschiert) | Perméable à la diffusion (avec revêtement en non-tissé)
28 | 26090321 | Polyurethan (PUR) / Polyisocyanurat (PIR) | Polyuréthane (PUR) / Polyisocyanurate (PIR) | PIR Top023 | PIR Top023 | 17 | swisspor AG |  | 35 | 0.026 | 20-59 | 0.39 | 1400 | 60 | 60 |  |  | X | 2028-12-31 | Diffusionsoffen | Perméable à la diffusion
28 | 26090322 | Polyurethan (PUR) / Polyisocyanurat (PIR) | Polyuréthane (PUR) / Polyisocyanurate (PIR) | PIR Top023 | PIR Top023 | 17 | swisspor AG |  | 35 | 0.025 | 60 | 0.39 | 1400 | 60 | 60 |  |  | X | 2028-12-31 | Diffusionsoffen | Perméable à la diffusion
28 | 26090323 | Polyurethan (PUR) / Polyisocyanurat (PIR) | Polyuréthane (PUR) / Polyisocyanurate (PIR) | PIR Top023 | PIR Top023 | 17 | swisspor AG |  | 35 | 0.024 | 80-100 | 0.39 | 1400 | 60 | 60 |  |  | X | 2028-12-31 | Diffusionsoffen | Perméable à la diffusion
28 | 26090324 | Polyurethan (PUR) / Polyisocyanurat (PIR) | Polyuréthane (PUR) / Polyisocyanurate (PIR) | PIR Top023 | PIR Top023 | 17 | swisspor AG |  | 35 | 0.023 | 120-240 | 0.39 | 1400 | 60 | 60 |  |  | X | 2028-12-31 | Diffusionsoffen | Perméable à la diffusion
28 | 26090331 | Polyurethan (PUR) / Polyisocyanurat (PIR) | Polyuréthane (PUR) / Polyisocyanurate (PIR) | PIR CH-PIR Brandriegel UB 3.2 | PIR CH-PIR Élément coupe-feu UB 3.2 | 17 | swisspor AG |  | > 33 | 0.028 | 80-320 | 0.39 | 1400 | 60 | 60 |  |  | X | 2028-12-31
28 | 25090051 | Polyurethan (PUR) / Polyisocyanurat (PIR) | Polyuréthane (PUR) / Polyisocyanurate (PIR) | swissporPIR Vlies | swissporPIR voile | 17 | swisspor AG |  | 30 | 0.027 | 20-70 | 0.39 | 1400 | 60 | 60 |  |  | X | 2027-12-31 | Diffusionsoffen (Vlies-kaschiert) | Perméable à la diffusion (avec revêtement en non-tissé)
28 | 25090052 | Polyurethan (PUR) / Polyisocyanurat (PIR) | Polyuréthane (PUR) / Polyisocyanurate (PIR) | swissporPIR Vlies | swissporPIR voile | 17 | swisspor AG |  | 30 | 0.026 | 80-100 | 0.39 | 1400 | 60 | 60 |  |  | X | 2027-12-31 | Diffusionsoffen (Vlies-kaschiert) | Perméable à la diffusion (avec revêtement en non-tissé)
28 | 25090053 | Polyurethan (PUR) / Polyisocyanurat (PIR) | Polyuréthane (PUR) / Polyisocyanurate (PIR) | swissporPIR Vlies | swissporPIR voile | 17 | swisspor AG |  | 30 | 0.025 | 120-300 | 0.39 | 1400 | 60 | 60 |  |  | X | 2027-12-31 | Diffusionsoffen (Vlies-kaschiert) | Perméable à la diffusion (avec revêtement en non-tissé)
28 | 25090056 | Polyurethan (PUR) / Polyisocyanurat (PIR) | Polyuréthane (PUR) / Polyisocyanurate (PIR) | swissporPIR Premium | swissporPIR Premium | 17 | swisspor AG |  | 30 | 0.02 | 20-240 | 0.39 | 1400 | 60 | 60 |  |  | X | 2027-12-31 | Diffusionsdicht (Alu-kaschiert) | Étanche à la diffusion (avec revêtement alu)
28 | 25090058 | Polyurethan (PUR) / Polyisocyanurat (PIR) | Polyuréthane (PUR) / Polyisocyanurate (PIR) | swissporBATISOL Steildachelement | swissporBATISOL panneau isolant pour toiture en pente | 17 | swisspor AG |  | 30 | 0.027 | 50-60 | 0.39 | 1400 | 60 | 60 |  |  | X | 2027-12-31 | Mit aufkaschierter Unterdachbahn | Avec lé de sous-toiture contrecollé
28 | 25090057 | Polyurethan (PUR) / Polyisocyanurat (PIR) | Polyuréthane (PUR) / Polyisocyanurate (PIR) | swissporPIR Vento 023 | swissporPIR Vento 023 | 17 | swisspor AG |  | 30 | * | 90-240 | 0.39 | 1400 | 60 | 60 |  |  | X | 2027-12-31 | Verbundprodukt aus PIR + 16 mm EPS * gemäss Tabelle: Dicke RD l Bemessungswert mm m2K/W W/(m·K) 90 3.60 0.0250 110 4.45 0.0247 130 5.50 0.0236 150 6.35 0.0236 170 7.25 0.0234 190 8.15 0.0233 210 9.00 0.0233 230 9.90 0.0232 240 10.30 0.0233 | produit composé (PIR + 16 mm EPS) * selon tableau: Épaisseur RD l Valeur utile mm m2K/W W/(m·K) 90 3.60 0.0250 110 4.45 0.0247 130 5.50 0.0236 150 6.35 0.0236 170 7.25 0.0234 190 8.15 0.0233 210 9.00 0.0233 230 9.90 0.0232 240 10.30 0.0233
28 | 25050095 | Polyurethan (PUR) / Polyisocyanurat (PIR) | Polyuréthane (PUR) / Polyisocyanurate (PIR) | swissporTETTO Alu | swissporTETTO Alu | 17 | swisspor AG |  | 30 | 0.022 | 80-240 | 0.39 | 1400 | 60 | 60 |  |  | X | 2027-06-30 | Halogenfrei | Sans halogène
28 | 25050096 | Polyurethan (PUR) / Polyisocyanurat (PIR) | Polyuréthane (PUR) / Polyisocyanurate (PIR) | swissporPIR Alu | swissporPIR Alu | 17 | swisspor AG |  | 30 | 0.022 | 20-300 | 0.39 | 1400 | 60 | 60 |  |  | X | 2027-06-30 | Halogenfrei, beidseitig Alu-Kaschierung | Sans halogène, parements en alu sur les deux faces
28 | 25050097 | Polyurethan (PUR) / Polyisocyanurat (PIR) | Polyuréthane (PUR) / Polyisocyanurate (PIR) | swissporPIR Floor | swissporPIR Floor | 17 | swisspor AG |  | 30 | 0.022 | 20-160 | 0.39 | 1400 | 60 | 60 |  |  | X | 2027-06-30 | Halogenfrei, Deckschicht alkalibeständig | Sans halogène, revêtement résistant à l'alcali
28 | 25100091 | Polyurethan (PUR) / Polyisocyanurat (PIR) | Polyuréthane (PUR) / Polyisocyanurate (PIR) | Unilin UTHERM ROOF ME | Unilin UTHERM ROOF ME | 155 | Unilin Insulation |  | 28 | 0.027 | 30-79 | 0.39 | 1400 | 60 | 60 |  |  | X | 2027-12-31 | Mineralvlies-kaschiert; für Flachdach | Revêtu de voile minérale; pour toit plat
28 | 25100092 | Polyurethan (PUR) / Polyisocyanurat (PIR) | Polyuréthane (PUR) / Polyisocyanurate (PIR) | Unilin UTHERM ROOF ME | Unilin UTHERM ROOF ME | 155 | Unilin Insulation |  | 28 | 0.026 | 80-119 | 0.39 | 1400 | 60 | 60 |  |  | X | 2027-12-31 | Mineralvlies-kaschiert; für Flachdach | Revêtu de voile minérale; pour toit plat
28 | 25100093 | Polyurethan (PUR) / Polyisocyanurat (PIR) | Polyuréthane (PUR) / Polyisocyanurate (PIR) | Unilin UTHERM ROOF ME | Unilin UTHERM ROOF ME | 155 | Unilin Insulation |  | 28 | 0.025 | 120-200 | 0.39 | 1400 | 60 | 60 |  |  | X | 2027-12-31 | Mineralvlies-kaschiert; für Flachdach | Revêtu de voile minérale; pour toit plat
28 | 25100095 | Polyurethan (PUR) / Polyisocyanurat (PIR) | Polyuréthane (PUR) / Polyisocyanurate (PIR) | Unilin UTHERM ROOF LE CH | Unilin UTHERM ROOF LE CH | 155 | Unilin Insulation |  | 28 | 0.022 | 20-200 | 0.39 | 1400 | 60 | 60 |  |  | X | 2027-12-31 | Für Flachdach; Alu-Verbundfolie; glatte Kante, Stufenfalz | Pour toits plats; feuille alu; chants plats / à battues
28 | 25060011 | Polyurethan (PUR) / Polyisocyanurat (PIR) | Polyuréthane (PUR) / Polyisocyanurate (PIR) | Unilin UTHERM PREMIUM LE CH | Unilin UTHERM PREMIUM LE CH | 155 | Unilin Insulation |  | 28 | 0.02 | 30-200 | 0.39 | 1400 | 60 | 60 |  |  | X | 2027-06-30 | Für Dach, Wand, Fussboden; Alu-Verbundfolie; glatte Kante | Pour toiture, parois, plancher; feuille alu; chants plats
28 | 25020071 | Polyurethan (PUR) / Polyisocyanurat (PIR) | Polyuréthane (PUR) / Polyisocyanurate (PIR) | Unilin UTHERM FLOOR LE | Unilin UTHERM FLOOR LE | 155 | Unilin Insulation |  | 28 | 0.022 | 20-200 | 0.39 | 1400 | 60 | 60 |  |  | X | 2027-06-30 | Für Dach, Fussboden; Alu-Verbundfolie; glatte Kante | Pour toiture, plancher; feuille alu; chants plats
28 | 25020072 | Polyurethan (PUR) / Polyisocyanurat (PIR) | Polyuréthane (PUR) / Polyisocyanurate (PIR) | Unilin UTHERM ROOF LE | Unilin UTHERM ROOF LE | 155 | Unilin Insulation |  | 28 | 0.022 | 20-200 | 0.39 | 1400 | 60 | 60 |  |  | X | 2027-06-30 | Für Flachdach; Alu-Verbundfolie; glatte Kante, Stufenfalz | Pour toits plats; feuille alu; chants plats / à battues
28 | 25020073 | Polyurethan (PUR) / Polyisocyanurat (PIR) | Polyuréthane (PUR) / Polyisocyanurate (PIR) | Unilin UTHERM ROOF LE PRO | Unilin UTHERM ROOF LE PRO | 155 | Unilin Insulation |  | 28 | 0.022 | 30-200 | 0.39 | 1400 | 60 | 60 |  |  | X | 2027-06-30 | Für Flachdach; Alu-Verbundfolie; glatte Kante, Stufenfalz; FM approved | Pour toits plats; feuille alu; chants plats / à battues; FM approved
28 | 25020074 | Polyurethan (PUR) / Polyisocyanurat (PIR) | Polyuréthane (PUR) / Polyisocyanurate (PIR) | Unilin UTHERM ROOF LE PRO TAPERED | Unilin UTHERM ROOF LE PRO TAPERED | 155 | Unilin Insulation |  | 28 | 0.022 | 30-200 | 0.39 | 1400 | 60 | 60 |  |  | X | 2027-06-30 | Für Flachdach; Alu-Verbundfolie; glatte Kante; FM approved | Pour toits plats; feuille alu; chants plats; FM approved
28 | 25020075 | Polyurethan (PUR) / Polyisocyanurat (PIR) | Polyuréthane (PUR) / Polyisocyanurate (PIR) | Unilin UTHERM SARKING LE PLUS | Unilin UTHERM SARKING LE PLUS | 155 | Unilin Insulation |  | 28 | 0.022 | 80-200 | 0.39 | 1400 | 60 | 60 |  |  | X | 2027-06-30 | Für Dach; Alu-Verbundfolie; oberseitig aufgeklebte Unterdeckbahn; Nut & Feder | Pour toiture; feuille alu; lé de sous-couverture collé sur la face supérieure; rainure et languette
28 | 25020081 | Polyurethan (PUR) / Polyisocyanurat (PIR) | Polyuréthane (PUR) / Polyisocyanurate (PIR) | Unilin UTHERM PREMIUM LE | Unilin UTHERM PREMIUM LE | 155 | Unilin Insulation |  | 28 | 0.021 | 30-99 | 0.39 | 1400 | 60 | 60 |  |  | X | 2027-06-30 | Für Dach, Wand, Fussboden; Alu-Verbundfolie; glatte Kante | Pour toiture, parois, plancher; feuille alu; chants plats
28 | 25020082 | Polyurethan (PUR) / Polyisocyanurat (PIR) | Polyuréthane (PUR) / Polyisocyanurate (PIR) | Unilin UTHERM PREMIUM LE | Unilin UTHERM PREMIUM LE | 155 | Unilin Insulation |  | 28 | 0.02 | 100-200 | 0.39 | 1400 | 60 | 60 |  |  | X | 2027-06-30 | Für Dach, Wand, Fussboden; Alu-Verbundfolie; glatte Kante | Pour toiture, parois, plancher; feuille alu; chants plats
56 | 56.01 | In-situ-Wärmedämmungen, Ortschäume PUR/PIR | Isolants thermiques moussés in situ PUR/PIR | PUR, PIR: Spritzschaum; nicht SIA-kontrolliert | PUR, PIR, mousse rigide injectée par projection; non contrôlé par SIA |  |  |  |  | 0.036 | [6 empty] | X |  |  | an der Verwendungsstelle hergestellte Wärmedämmstoffe | isolation thermique exécutée in situ
56 | 24050071 | In-situ-Wärmedämmungen, Ortschäume PUR/PIR | Isolants thermiques moussés in situ PUR/PIR | ICYFOAM ISOLAT 2C | ICYFOAM ISOLAT 2C | 167 | Huntsman Building Solutions France SAS |  | 39-42 | 0.023 | 20-200 | [6 empty] | X | 2026-06-30
56 | 24050072 | In-situ-Wärmedämmungen, Ortschäume PUR/PIR | Isolants thermiques moussés in situ PUR/PIR | H2FOAM LITE PLUS | H2FOAM LITE PLUS | 167 | Huntsman Building Solutions France SAS |  | 10-12 | 0.036 | 50-400 | [6 empty] | X | 2026-06-30
56 | 26020251 | In-situ-Wärmedämmungen, Ortschäume PUR/PIR | Isolants thermiques moussés in situ PUR/PIR | OVAL CF Premium | OVAL CF Premium | 196 | OvalPRO Suisse SARL |  | 44-50 | 0.025 | 20-200 | [6 empty] | X | 2028-06-30
56 | 26020261 | In-situ-Wärmedämmungen, Ortschäume PUR/PIR | Isolants thermiques moussés in situ PUR/PIR | OVAL CF B Light | OVAL CF B Light | 196 | OvalPRO Suisse SARL |  | 36-40 | 0.028 | 20-75 | [6 empty] | X | 2028-06-30
56 | 26020262 | In-situ-Wärmedämmungen, Ortschäume PUR/PIR | Isolants thermiques moussés in situ PUR/PIR | OVAL CF B Light | OVAL CF B Light | 196 | OvalPRO Suisse SARL |  | 36-40 | 0.026 | 80-115 | [6 empty] | X | 2028-06-30
56 | 26020263 | In-situ-Wärmedämmungen, Ortschäume PUR/PIR | Isolants thermiques moussés in situ PUR/PIR | OVAL CF B Light | OVAL CF B Light | 196 | OvalPRO Suisse SARL |  | 36-40 | 0.025 | 120-200 | [6 empty] | X | 2028-06-30
56 | 26030051 | In-situ-Wärmedämmungen, Ortschäume PUR/PIR | Isolants thermiques moussés in situ PUR/PIR | OVAL CO 25 | OVAL CO 25 | 196 | OvalPRO Suisse SARL |  | 25-30 | 0.033 | 30-450 | [6 empty] | X | 2028-06-30
56 | 26020041 | In-situ-Wärmedämmungen, Ortschäume PUR/PIR | Isolants thermiques moussés in situ PUR/PIR | Polyuretan Spray S50-Z | Polyuretan Spray S50-Z | 218 | Synthesia Technology Europe |  | 50-60 | 0.028 | 25-75 | [6 empty] | X | 2027-12-31 | Polyol: 20% rezykliertes PET + 19% Produkte aus erneuerbaren Quellen | Polyol: 20% PET recyclés + 19% produits d'origine renouvelable
56 | 26020042 | In-situ-Wärmedämmungen, Ortschäume PUR/PIR | Isolants thermiques moussés in situ PUR/PIR | Polyuretan Spray S50-Z | Polyuretan Spray S50-Z | 218 | Synthesia Technology Europe |  | 50-60 | 0.027 | 80-115 | [6 empty] | X | 2027-12-31 | Polyol: 20% rezykliertes PET + 19% Produkte aus erneuerbaren Quellen | Polyol: 20% PET recyclés + 19% produits d'origine renouvelable
56 | 26020043 | In-situ-Wärmedämmungen, Ortschäume PUR/PIR | Isolants thermiques moussés in situ PUR/PIR | Polyuretan Spray S50-Z | Polyuretan Spray S50-Z | 218 | Synthesia Technology Europe |  | 50-60 | 0.026 | 120-200 | [6 empty] | X | 2027-12-31 | Polyol: 20% rezykliertes PET + 19% Produkte aus erneuerbaren Quellen | Polyol: 20% PET recyclés + 19% produits d'origine renouvelable
56 | 25020021 | In-situ-Wärmedämmungen, Ortschäume PUR/PIR | Isolants thermiques moussés in situ PUR/PIR | Polyuretan Spray S-OC-008E | Polyuretan Spray S-OC-008E | 218 | Synthesia Technology Europe |  | 8 | 0.039 | 35-300 | [6 empty] | X | 2027-06-30 | Für Wände, Decken, Dachboden, Dachschrägen | Pour murs, plafonds, combles perdus, rampants de toitures
56 | 25020031 | In-situ-Wärmedämmungen, Ortschäume PUR/PIR | Isolants thermiques moussés in situ PUR/PIR | Polyuretan Spray S-303 HFO | Polyuretan Spray S-303 HFO | 218 | Synthesia Technology Europe |  | 35-45 | 0.028 | 25-75 | [6 empty] | X | 2027-06-30 | Polyol: 23% rezykliertes PET + 17% Produkte aus erneuerbaren Quellen | Polyol: 23% PET recyclés + 17% produits d'origine renouvelable
56 | 25020032 | In-situ-Wärmedämmungen, Ortschäume PUR/PIR | Isolants thermiques moussés in situ PUR/PIR | Polyuretan Spray S-303 HFO | Polyuretan Spray S-303 HFO | 218 | Synthesia Technology Europe |  | 35-45 | 0.027 | 80-115 | [6 empty] | X | 2027-06-30 | Polyol: 23% rezykliertes PET + 17% Produkte aus erneuerbaren Quellen | Polyol: 23% PET recyclés + 17% produits d'origine renouvelable
56 | 25020033 | In-situ-Wärmedämmungen, Ortschäume PUR/PIR | Isolants thermiques moussés in situ PUR/PIR | Polyuretan Spray S-303 HFO | Polyuretan Spray S-303 HFO | 218 | Synthesia Technology Europe |  | 35-45 | 0.026 | 120-200 | [6 empty] | X | 2027-06-30 | Polyol: 23% rezykliertes PET + 17% Produkte aus erneuerbaren Quellen | Polyol: 23% PET recyclés + 17% produits d'origine renouvelable
56 | 25020041 | In-situ-Wärmedämmungen, Ortschäume PUR/PIR | Isolants thermiques moussés in situ PUR/PIR | Polyuretan Spray S-35-Z | Polyuretan Spray S-35-Z | 218 | Synthesia Technology Europe |  | 38-48 | 0.028 | 25-75 | [6 empty] | X | 2027-06-30 | Polyol: 19% rezykliertes PET + 17% Produkte aus erneuerbaren Quellen | Polyol: 12% PET recyclés + 17% produits d'origine renouvelable
56 | 25020042 | In-situ-Wärmedämmungen, Ortschäume PUR/PIR | Isolants thermiques moussés in situ PUR/PIR | Polyuretan Spray S-35-Z | Polyuretan Spray S-35-Z | 218 | Synthesia Technology Europe |  | 38-48 | 0.027 | 80-115 | [6 empty] | X | 2027-06-30 | Polyol: 19% rezykliertes PET + 17% Produkte aus erneuerbaren Quellen | Polyol: 12% PET recyclés + 17% produits d'origine renouvelable
56 | 25020043 | In-situ-Wärmedämmungen, Ortschäume PUR/PIR | Isolants thermiques moussés in situ PUR/PIR | Polyuretan Spray S-35-Z | Polyuretan Spray S-35-Z | 218 | Synthesia Technology Europe |  | 38-48 | 0.026 | 120-200 | [6 empty] | X | 2027-06-30 | Polyol: 19% rezykliertes PET + 17% Produkte aus erneuerbaren Quellen | Polyol: 12% PET recyclés + 17% produits d'origine renouvelable
56 | 25050131 | In-situ-Wärmedämmungen, Ortschäume PUR/PIR | Isolants thermiques moussés in situ PUR/PIR | Tecnofoam G-2035 HFO | Tecnofoam G-2035 HFO | 198 | Tecnopol Sistemas S.L.U. |  | 37 | 0.028 | 30-75 | [6 empty] | X | 2027-06-30
56 | 25050132 | In-situ-Wärmedämmungen, Ortschäume PUR/PIR | Isolants thermiques moussés in situ PUR/PIR | Tecnofoam G-2035 HFO | Tecnofoam G-2035 HFO | 198 | Tecnopol Sistemas S.L.U. |  | 37 | 0.026 | 80-115 | [6 empty] | X | 2027-06-30
56 | 25050133 | In-situ-Wärmedämmungen, Ortschäume PUR/PIR | Isolants thermiques moussés in situ PUR/PIR | Tecnofoam G-2035 HFO | Tecnofoam G-2035 HFO | 198 | Tecnopol Sistemas S.L.U. |  | 37 | 0.025 | 120-180 | [6 empty] | X | 2027-06-30
56 | 25050136 | In-situ-Wärmedämmungen, Ortschäume PUR/PIR | Isolants thermiques moussés in situ PUR/PIR | Tecnofoam G-2060 HFO | Tecnofoam G-2060 HFO | 198 | Tecnopol Sistemas S.L.U. |  | 55 | 0.028 | 30-180 | [6 empty] | X | 2027-06-30
36 | 36.01 | Phenolharzschaum | Mousse de résine phénolique | Phenolharzschaum; nicht SIA-kontrolliert | Mousse phénolique; non contrôlé par SIA |  |  | 30-50 |  | 0.024 |  | 0.39 | 1400 | 50 | 50 | X
36 | 25090252 | Phenolharzschaum | Mousse de résine phénolique | Austrotherm Resolution | Austrotherm Resolution | 49 | Austrotherm GmbH |  | 35 | 0.022 * | 20-300 | 0.39 | 1400 | 50 | 50 |  |  | X | 2027-12-31 | * Kernmaterial; Kaschierung beidseitig 3 mm EPS; für WDVS | * matériau d'âme; doublage des deux côtés 3 mm EPS; pour ITE
36 | 24030061 | Phenolharzschaum | Mousse de résine phénolique | Kooltherm | Kooltherm | 62 | Kingspan Insulation BV |  | > 35 | 0.021 | 20-159 | 0.39 | 1400 | 50 | 50 |  |  | X | 2026-06-30
63 | 63.01 | Sandwichelement mit beidseitiger Metalldeckschicht | Panneau sandwich, double peau à parements métalliques
63 | 25090211 | Sandwichelement mit beidseitiger Metalldeckschicht | Panneau sandwich, double peau à parements métalliques | Archisol AMC 01 | Archisol AMC 01 | 192 | Arcelor Mittal Building Solutions France |  | 40 | 0.023 * | 30-140 | [6 empty] | X | 2027-12-31 | * Bemessungswert der Wärmeleitfähigkeit des Dämmstoffs (PUR/PIR) | * valeur utile de conductivité thermique de l'isolant (PUR/PIR)
63 | 25090212 | Sandwichelement mit beidseitiger Metalldeckschicht | Panneau sandwich, double peau à parements métalliques | Frigotherm AMC 01 | Frigotherm AMC 01 | 192 | Arcelor Mittal Building Solutions France |  | 37 | 0.023 * | 40-200 | [6 empty] | X | 2027-12-31 | * Bemessungswert der Wärmeleitfähigkeit des Dämmstoffs (PUR/PIR) | * valeur utile de conductivité thermique de l'isolant (PUR/PIR)
63 | 25090213 | Sandwichelement mit beidseitiger Metalldeckschicht | Panneau sandwich, double peau à parements métalliques | Ondatherm T AMC 01 | Ondatherm T AMC 01 | 192 | Arcelor Mittal Building Solutions France |  | 36 | 0.023 * | 30-140 | [6 empty] | X | 2027-12-31 | * Bemessungswert der Wärmeleitfähigkeit des Dämmstoffs (PUR/PIR) | * valeur utile de conductivité thermique de l'isolant (PUR/PIR)
63 | 25090214 | Sandwichelement mit beidseitiger Metalldeckschicht | Panneau sandwich, double peau à parements métalliques | Promisol S AMC 01 | Promisol S AMC 01 | 192 | Arcelor Mittal Building Solutions France |  | 37 | 0.023 * | 50-120 | [6 empty] | X | 2027-12-31 | * Bemessungswert der Wärmeleitfähigkeit des Dämmstoffs (PUR/PIR) | * valeur utile de conductivité thermique de l'isolant (PUR/PIR)
63 | 25090215 | Sandwichelement mit beidseitiger Metalldeckschicht | Panneau sandwich, double peau à parements métalliques | Promisol T AMC 01 | Promisol T AMC 01 | 192 | Arcelor Mittal Building Solutions France |  | 36 | 0.023 * | 30-140 | [6 empty] | X | 2027-12-31 | * Bemessungswert der Wärmeleitfähigkeit des Dämmstoffs (PUR/PIR) | * valeur utile de conductivité thermique de l'isolant (PUR/PIR)
63 | 25090216 | Sandwichelement mit beidseitiger Metalldeckschicht | Panneau sandwich, double peau à parements métalliques | Promisol V AMC 01 | Promisol V AMC 01 | 192 | Arcelor Mittal Building Solutions France |  | 37 | 0.023 * | 40-200 | [6 empty] | X | 2027-12-31 | * Bemessungswert der Wärmeleitfähigkeit des Dämmstoffs (PUR/PIR) | * valeur utile de conductivité thermique de l'isolant (PUR/PIR)
63 | 25090221 | Sandwichelement mit beidseitiger Metalldeckschicht | Panneau sandwich, double peau à parements métalliques | Frigotherm iQ+ | Frigotherm iQ+ | 192 | Arcelor Mittal Building Solutions France |  | 37 | 0.019 * | 60-240 | [6 empty] | X | 2027-12-31 | * Bemessungswert der Wärmeleitfähigkeit des Dämmstoffs (PUR/PIR) | * valeur utile de conductivité thermique de l'isolant (PUR/PIR)
63 | 25090222 | Sandwichelement mit beidseitiger Metalldeckschicht | Panneau sandwich, double peau à parements métalliques | Ondatherm T iQ+ | Ondatherm T iQ+ | 192 | Arcelor Mittal Building Solutions France |  | 36 | 0.019 * | 80-140 | [6 empty] | X | 2027-12-31 | * Bemessungswert der Wärmeleitfähigkeit des Dämmstoffs (PUR/PIR) | * valeur utile de conductivité thermique de l'isolant (PUR/PIR)
63 | 25090223 | Sandwichelement mit beidseitiger Metalldeckschicht | Panneau sandwich, double peau à parements métalliques | Maukatherm T iQ+ | Maukatherm T iQ+ | 192 | Arcelor Mittal Building Solutions France |  | 39 | 0.019 * | 70-100 | [6 empty] | X | 2027-12-31 | * Bemessungswert der Wärmeleitfähigkeit des Dämmstoffs (PUR/PIR) | * valeur utile de conductivité thermique de l'isolant (PUR/PIR)
63 | 25090224 | Sandwichelement mit beidseitiger Metalldeckschicht | Panneau sandwich, double peau à parements métalliques | Promisol S iQ+ | Promisol S iQ+ | 192 | Arcelor Mittal Building Solutions France |  | 37 | 0.019 * | 60-120 | [6 empty] | X | 2027-12-31 | * Bemessungswert der Wärmeleitfähigkeit des Dämmstoffs (PUR/PIR) | * valeur utile de conductivité thermique de l'isolant (PUR/PIR)
63 | 25090225 | Sandwichelement mit beidseitiger Metalldeckschicht | Panneau sandwich, double peau à parements métalliques | Promisol V iQ+ | Promisol V iQ+ | 192 | Arcelor Mittal Building Solutions France |  | 37 | 0.019 * | 60-240 | [6 empty] | X | 2027-12-31 | * Bemessungswert der Wärmeleitfähigkeit des Dämmstoffs (PUR/PIR) | * valeur utile de conductivité thermique de l'isolant (PUR/PIR)
63 | 25050111 | Sandwichelement mit beidseitiger Metalldeckschicht | Panneau sandwich, double peau à parements métalliques | UNI 5 | UNI 5 | 221 | Idrocentro S.p.A. |  | 40 | 0.023 * | 30-150 | [6 empty] | X | 2027-06-30 | Für Dach; * Bemessungswert der Wärmeleitfähigkeit des Dämmstoffs (PUR/PIR) | Pour toiture; * valeur utile de conductivité thermique de l'isolant (PUR/PIR)
63 | 25050112 | Sandwichelement mit beidseitiger Metalldeckschicht | Panneau sandwich, double peau à parements métalliques | UNI Energy | UNI Energy | 221 | Idrocentro S.p.A. |  | 40 | 0.023 * | 30-150 | [6 empty] | X | 2027-06-30 | Für Dach; * Bemessungswert der Wärmeleitfähigkeit des Dämmstoffs (PUR/PIR) | Pour toiture; * valeur utile de conductivité thermique de l'isolant (PUR/PIR)
63 | 25050113 | Sandwichelement mit beidseitiger Metalldeckschicht | Panneau sandwich, double peau à parements métalliques | UNI Parete | UNI Parete | 221 | Idrocentro S.p.A. |  | 40 | 0.023 * | 25-200 | [6 empty] | X | 2027-06-30 | Für Fassade; * Bemessungswert der Wärmeleitfähigkeit des Dämmstoffs (PUR/PIR) | Pour façade; * valeur utile de conductivité thermique de l'isolant (PUR/PIR)
63 | 25040041 | Sandwichelement mit beidseitiger Metalldeckschicht | Panneau sandwich, double peau à parements métalliques | Isocop | Isocop | 202 | ISOPAN |  | 40 | 0.022 * | 30-150 | [6 empty] | X | 2027-06-30 | * Bemessungswert der Wärmeleitfähigkeit des Dämmstoffs (PUR/PIR) | * valeur utile de conductivité thermique de l'isolant (PUR/PIR)
63 | 25040051 | Sandwichelement mit beidseitiger Metalldeckschicht | Panneau sandwich, double peau à parements métalliques | Montanatherm Sandwichelement | Montanatherm panneau sandwich | 86 | Montana Bausysteme AG |  | 36-45 | 0.021 * | 40-200 | [6 empty] | X | 2027-06-30 | Für Dach, Wand, Decke. * Bemessungswert der Wärmeleitfähigkeit des Dämmstoffs (PUR/PIR) | Pour toiture, façade, plafond. * valeur utile de conductivité thermique de l'isolant (PUR/PIR)
63 | 25050181 | Sandwichelement mit beidseitiger Metalldeckschicht | Panneau sandwich, double peau à parements métalliques | SYSTEM PRT PUR | SYSTEM PRT PUR | 222 | Piva Group S.p.A. |  | 40 | 0.022 * | 40-120 | [6 empty] | X | 2027-06-30 | Für Verkleidung, Trennwände und Decken; * Bemessungswert der Wärmeleitfähigkeit des Dämmstoffs (PUR) | Pour bardage, cloison et plafond; * valeur utile de conductivité thermique de l'isolant (PUR)
63 | 25050182 | Sandwichelement mit beidseitiger Metalldeckschicht | Panneau sandwich, double peau à parements métalliques | SYSTEM COP PUR | SYSTEM COP PUR | 222 | Piva Group S.p.A. |  | 40 | 0.022 * | 40-120 | [6 empty] | X | 2027-06-30 | Für Dach; * Bemessungswert der Wärmeleitfähigkeit des Dämmstoffs (PUR) | Pour toiture; * valeur utile de conductivité thermique de l'isolant (PUR)
63 | 25050183 | Sandwichelement mit beidseitiger Metalldeckschicht | Panneau sandwich, double peau à parements métalliques | SYSTEM PRT PIR | SYSTEM PRT PIR | 222 | Piva Group S.p.A. |  | 43 | 0.021 * | 40-120 | [6 empty] | X | 2027-06-30 | Für Verkleidung, Trennwände und Decken; * Bemessungswert der Wärmeleitfähigkeit des Dämmstoffs (PIR) | Pour bardage, cloison et plafond; * valeur utile de conductivité thermique de l'isolant (PIR)
63 | 25050184 | Sandwichelement mit beidseitiger Metalldeckschicht | Panneau sandwich, double peau à parements métalliques | SYSTEM COP PIR | SYSTEM COP PIR | 222 | Piva Group S.p.A. |  | 43 | 0.021 * | 40-120 | [6 empty] | X | 2027-06-30 | Für Dach; * Bemessungswert der Wärmeleitfähigkeit des Dämmstoffs (PIR) | Pour toiture; * valeur utile de conductivité thermique de l'isolant (PIR)
57 | 57.01 | Kunststofffaser | Fibres de plastique | Kunststofffaser (Matten, Vliese, Wolle); nicht SIA-kontrolliert | Fibres de plastique (matelas, nappe, laine); non controlé par SIA |  |  | 15-50 |  | 0.06
29 | 29.01 | Kork | Liège | Kork: Platten, Matten; nicht SIA-kontrolliert | Liège: panneaux, matelas; non contrôlé par SIA |  |  | 90-160 |  | 0.054 |  | 0.43 | 1560 | 10 | 5 | X | X
29 | 24090083 | Kork | Liège | HAGA Bio-Korit H 420 | HAGA Bio-Korit H 420 | 189 | HAGA AG Naturbaustoffe |  | 100-120 | 0.039 | 20-300 | 0.43 | 1560 | 10 | 5 |  |  | X | 2026-12-31 | Korkplatten | Panneau de liège
53 | 53.01 | Massivholz | Bois massif |  |  |  |  | 500 |  | 0.13 |  | 0.44 | 1600 | 50 | 20 | X
53 | 26020131 | Massivholz | Bois massif | Holz100-Aussenwandelement W364-T | Holz100-Aussenwandelement W364-T | 180 | Thoma Holz100 Schweiz GmbH |  | 450 | 0.094 | 364 | [6 empty] | X | 2028-06-30 | Aus Bretterlagen, profilierte Innenlagen mit Lufteinschlüssen | De couches de planches, couches intérieures profilées avec inclusions d'air
53 | 26020132 | Massivholz | Bois massif | Holz100-Aussenwandelemente W250-T, W306-T | Holz100-Aussenwandelemente W250-T, W306-T | 180 | Thoma Holz100 Schweiz GmbH |  | 450 | 0.097 | 250, 306 | [6 empty] | X | 2028-06-30 | Aus Bretterlagen, profilierte Innenlagen mit Lufteinschlüssen | De couches de planches, couches intérieures profilées avec inclusions d'air
53 | 26020133 | Massivholz | Bois massif | Holz100-Aussenwandelemente W120, W140, W170, W200 | Holz100-Aussenwandelemente W120, W140, W170, W200 | 180 | Thoma Holz100 Schweiz GmbH |  | 450 | 0.1 | 120, 140, 170, 200 | [6 empty] | X | 2028-06-30 | Aus Bretterlagen | De couches de planches
53 | 26020134 | Massivholz | Bois massif | Holz100-Decken-/Dachelemente D176, D212 | Holz100-Decken-/Dachelemente D176, D212 | 180 | Thoma Holz100 Schweiz GmbH |  | 450 | 0.12 | 176, 212 | [6 empty] | X | 2028-06-30 | Aus Bretterlagen | De couches de planches
30 | 30.01 | Holzwolle-Dämmplatten (-Leichtbauplatten) | Panneaux (légers) en laine de bois | Holzwolle-Dämmplatten, mineralisiert; nicht SIA-kontrolliert | Panneaux en laine de bois; non contrôlé par SIA |  |  | 250-600 |  | 0.11 |  | 0.41 | 1470 | 5 | 3 | X | X
30 | 30.05 | Holzwolle-Dämmplatten | Panneaux en laine de bois | Deckschichten von Mehrschichtplatten 5 mm, nicht SIA-kontrolliert | Parements de panneaux multicouches 5 mm; non contrôlé par SIA |  |  | w |  | 0.15 |  | 0.41 | 1470 | 5 | 3 | X | X |  |  | Der Wärmedurchlasswiderstand von Mehrschicht-Holzwolledämmplatten ist als Summe der einzelnen Wärmedurchlasswiderstände zu berechnen. | La résistance thermique des panneaux isolants multicouches en laine de bois se calcule en additionnant les résistances thermiques des différentes couches.
30 | 30.06 | Holzwolle-Dämmplatten | Panneaux en laine de bois | Deckschichten von Mehrschichtplatten 7,5 mm, nicht SIA-kontrolliert | Parements de panneaux multicouches 7,5 mm; non contrôlé par SIA |  |  | w |  | 0.13 |  | 0.41 | 1470 | 5 | 3 | X | X |  |  | Der Wärmedurchlasswiderstand von Mehrschicht-Holzwolledämmplatten ist als Summe der einzelnen Wärmedurchlasswiderstände zu berechnen. | La résistance thermique des panneaux isolants multicouches en laine de bois se calcule en additionnant les résistances thermiques des différentes couches.
30 | 30.07 | Holzwolle-Dämmplatten | Panneaux en laine de bois | Deckschichten von Mehrschichtplatten 10 mm, nicht SIA-kontrolliert | Parements de panneaux multicouches 10 mm; non contrôlé par SIA |  |  | w |  | 0.11 |  | 0.41 | 1470 | 5 | 3 | X | X |  |  | Der Wärmedurchlasswiderstand von Mehrschicht-Holzwolledämmplatten ist als Summe der einzelnen Wärmedurchlasswiderstände zu berechnen. | La résistance thermique des panneaux isolants multicouches en laine de bois se calcule en additionnant les résistances thermiques des différentes couches.
30 | 25080091 | Holzwolle-Dämmplatten | Panneaux de laine de bois | Fibro-Kustik Barcelona | Fibro-Kustik Barcelona | 138 | Fibrolith Dämmstoffe GmbH |  | 600-400 | 0.07 | 15-50 | 0.41 | 1470 | 5 | 3 |  |  | X | 2027-12-31
30 | 25080092 | Holzwolle-Dämmplatten | Panneaux de laine de bois | Fibro-Kustik Berlin | Fibro-Kustik Berlin | 138 | Fibrolith Dämmstoffe GmbH |  | 600-400 | 0.07 | 15-50 | 0.41 | 1470 | 5 | 3 |  |  | X | 2027-12-31
30 | 26030091 | Holzwolle-Dämmplatten | Panneaux de laine de bois | Heraklith C | Heraklith C | 93 | Knauf Insulation GmbH |  | 480-250 * | 0.095 | 15-50 | 0.41 | 1470 | 5 | 3 |  |  | X | 2028-06-30 | * dickenabhängig | * dépend de l'épaisseur
30 | 26030092 | Holzwolle-Dämmplatten | Panneaux de laine de bois | Heraklith A2-BM | Heraklith A2-BM | 93 | Knauf Insulation GmbH |  | 550-350 * | 0.095 | 15-75 | 0.41 | 1470 | 5 | 3 |  |  | X | 2028-06-30 | * dickenabhängig | * dépend de l'épaisseur
31 | 31.01 | Holzfaserplatten | Panneaux de fibres de bois | Holzfaserplatten: nicht SIA-kontrolliert | Panneaux de fibres de bois; non contrôlé par SIA |  |  | 40-160 |  | 0.048 |  | 0.39 | 1400 | 5 | 3 | X | X
31 | 31.02 | Holzfaserplatten | Panneaux de fibres de bois | Holzfaserplatten: nicht SIA-kontrolliert | Panneaux de fibres de bois; non contrôlé par SIA |  |  | > 160 |  | 0.054 |  | 0.39 | 1400 | 5 | 3 | X | X
31 | 26050061 | Holzfaserplatten | Panneaux de fibres de bois | GUTEX DW-M | GUTEX DW-M | 76 | Gutex Holzfaserplattenwerk |  | 180 | 0.042 | 60 | 0.39 | 1400 | 5 | 3 |  |  | X | 2028-06-30
31 | 26040021 | Holzfaserplatten | Panneaux de fibres de bois | GUTEX Multiplex-top | GUTEX Multiplex-top | 76 | Gutex Holzfaserplattenwerk |  | 200 | 0.045 | 22, 35 | 0.39 | 1400 | 5 | 3 |  |  | X | 2028-06-30
31 | 26040022 | Holzfaserplatten | Panneaux de fibres de bois | GUTEX Prefatop | GUTEX Prefatop | 76 | Gutex Holzfaserplattenwerk |  | 180 | 0.042 | 40-60 | 0.39 | 1400 | 5 | 3 |  |  | X | 2028-06-30
31 | 25090231 | Holzfaserplatten | Panneaux de fibres de bois | GUTEX Thermosafe-homogen | GUTEX Thermosafe-homogen | 76 | Gutex Holzfaserplattenwerk |  | 110 | 0.037 | 40-240 | 0.39 | 1400 | 5 | 3 |  |  | X | 2027-12-31
31 | 25090232 | Holzfaserplatten | Panneaux de fibres de bois | GUTEX Thermowall-L | GUTEX Thermowall-L | 76 | Gutex Holzfaserplattenwerk |  | 110 | 0.037 | 100-240 | 0.39 | 1400 | 5 | 3 |  |  | X | 2027-12-31
31 | 25090233 | Holzfaserplatten | Panneaux de fibres de bois | GUTEX Thermowall 5in1 | GUTEX Thermowall 5in1 | 76 | Gutex Holzfaserplattenwerk |  | 150 | 0.04 | 40-200 | 0.39 | 1400 | 5 | 3 |  |  | X | 2027-12-31
31 | 25100051 | Holzfaserplatten | Panneaux de fibres de bois | GUTEX Thermofloor | GUTEX Thermofloor | 76 | Gutex Holzfaserplattenwerk |  | 160 | 0.04 | 20-30 | 0.39 | 1400 | 5 | 3 |  |  | X | 2027-12-31
31 | 25050151 | Holzfaserplatten | Panneaux de fibres de bois | GUTEX Thermoflex | GUTEX Thermoflex | 76 | Gutex Holzfaserplattenwerk |  | 50 | 0.036 | 30-240 | 0.39 | 1400 | 5 | 3 |  |  | x | 2027-06-30
31 | 24100241 | Holzfaserplatten | Panneaux de fibres de bois | GUTEX Dämmplatte DW | GUTEX Dämmplatte DW | 76 | Gutex Holzfaserplattenwerk |  | 150 | 0.04 | 40-100 | 0.39 | 1400 | 5 | 3 |  |  | X | 2026-12-31
31 | 24100242 | Holzfaserplatten | Panneaux de fibres de bois | GUTEX Dämmplatte DW+ | GUTEX Dämmplatte DW+ | 76 | Gutex Holzfaserplattenwerk |  | 200 | 0.042 | 40-60 | 0.39 | 1400 | 5 | 3 |  |  | X | 2026-12-31
31 | 24100243 | Holzfaserplatten | Panneaux de fibres de bois | GUTEX Multitherm | GUTEX Multitherm | 76 | Gutex Holzfaserplattenwerk |  | 140 | 0.04 | 40-200 | 0.39 | 1400 | 5 | 3 |  |  | X | 2026-12-31
31 | 24100244 | Holzfaserplatten | Panneaux de fibres de bois | GUTEX Thermoflat | GUTEX Thermoflat | 76 | Gutex Holzfaserplattenwerk |  | 140 | 0.04 | 100-160 | 0.39 | 1400 | 5 | 3 |  |  | X | 2026-12-31
31 | 24100245 | Holzfaserplatten | Panneaux de fibres de bois | GUTEX Thermoinstal | GUTEX Thermoinstal | 76 | Gutex Holzfaserplattenwerk |  | 150 | 0.04 | 50 | 0.39 | 1400 | 5 | 3 |  |  | X | 2026-12-31
31 | 24100246 | Holzfaserplatten | Panneaux de fibres de bois | GUTEX Thermoroom | GUTEX Thermoroom | 76 | Gutex Holzfaserplattenwerk |  | 130 | 0.039 | 40-100 | 0.39 | 1400 | 5 | 3 |  |  | X | 2026-12-31
31 | 24100248 | Holzfaserplatten | Panneaux de fibres de bois | GUTEX Thermosafe-nf | GUTEX Thermosafe-nf | 76 | Gutex Holzfaserplattenwerk |  | 130 | 0.039 | 40 | 0.39 | 1400 | 5 | 3 |  |  | X | 2026-12-31
31 | 24100249 | Holzfaserplatten | Panneaux de fibres de bois | GUTEX Thermosafe-wd | GUTEX Thermosafe-wd | 76 | Gutex Holzfaserplattenwerk |  | 140 | 0.04 | 20-120 | 0.39 | 1400 | 5 | 3 |  |  | X | 2026-12-31
31 | 24100250 | Holzfaserplatten | Panneaux de fibres de bois | GUTEX Thermowall | GUTEX Thermowall | 76 | Gutex Holzfaserplattenwerk |  | 160 | 0.04 | 40-160 | 0.39 | 1400 | 5 | 3 |  |  | X | 2026-12-31
31 | 24100251 | Holzfaserplatten | Panneaux de fibres de bois | GUTEX Thermowall-gf | GUTEX Thermowall-gf | 76 | Gutex Holzfaserplattenwerk |  | 185 | 0.043 | 40-60 | 0.39 | 1400 | 5 | 3 |  |  | X | 2026-12-31
31 | 24100253 | Holzfaserplatten | Panneaux de fibres de bois | GUTEX Ultratherm | GUTEX Ultratherm | 76 | Gutex Holzfaserplattenwerk |  | 180 | 0.042 | 50-160 | 0.39 | 1400 | 5 | 3 |  |  | X | 2026-12-31
31 | 25100012 | Holzfaserplatten | Panneaux de fibres de bois | best wood FLEX 50 | best wood FLEX 50 | 113 | Holzwerk Gebr. Schneider GmbH |  | 50 | 0.037 | 40-240 | 0.39 | 1400 | 5 | 3 |  |  | X | 2027-12-31 | Zwischensparrendämmstoff | Isolation entre chevrons
31 | 25100013 | Holzfaserplatten | Panneaux de fibres de bois | best wood MULTITHERM 110 | best wood MULTITHERM 110 | 113 | Holzwerk Gebr. Schneider GmbH |  | 110 | 0.038 | 40-240 | 0.39 | 1400 | 5 | 3 |  |  | X | 2027-12-31 | Kante stumpf, Stufenfalz oder Nut+Feder | Chants plats, à battues ou rainure+languette
31 | 25100014 | Holzfaserplatten | Panneaux de fibres de bois | best wood MULTITHERM 140 | best wood MULTITHERM 140 | 113 | Holzwerk Gebr. Schneider GmbH |  | 140 | 0.04 | 20-240 | 0.39 | 1400 | 5 | 3 |  |  | X | 2027-12-31 | Kante stumpf oder Nut+Feder | Chants plats ou rainure+languette
31 | 25100015 | Holzfaserplatten | Panneaux de fibres de bois | best wood TOP 140 | best wood TOP 140 | 113 | Holzwerk Gebr. Schneider GmbH |  | 140 | 0.04 | 80-240 | 0.39 | 1400 | 5 | 3 |  |  | X | 2027-12-31 | Aufdachdämmung mit Latex-Oberflächenbehandlung | Pour toiture, traitement de surface au latex
31 | 25100016 | Holzfaserplatten | Panneaux de fibres de bois | best wood TOP 160 | best wood TOP 160 | 113 | Holzwerk Gebr. Schneider GmbH |  | 160 | 0.041 | 60-120 | 0.39 | 1400 | 5 | 3 |  |  | X | 2027-12-31 | Aufdachdämmung mit Latex-Oberflächenbehandlung | Pour toiture, traitement de surface au latex
31 | 25100017 | Holzfaserplatten | Panneaux de fibres de bois | best wood TOP 180 | best wood TOP 180 | 113 | Holzwerk Gebr. Schneider GmbH |  | 180 | 0.043 | 35-120 | 0.39 | 1400 | 5 | 3 |  |  | X | 2027-12-31 | Aufdachdämmung mit Latex-Oberflächenbehandlung | Pour toiture, traitement de surface au latex
31 | 25100018 | Holzfaserplatten | Panneaux de fibres de bois | best wood TOP 220 | best wood TOP 220 | 113 | Holzwerk Gebr. Schneider GmbH |  | 220 | 0.047 | 22-60 | 0.39 | 1400 | 5 | 3 |  |  | X | 2027-12-31 | Aufdachdämmung mit Latex-Oberflächenbehandlung | Pour toiture, traitement de surface au latex
31 | 25100019 | Holzfaserplatten | Panneaux de fibres de bois | best wood WALL 140 | best wood WALL 140 | 113 | Holzwerk Gebr. Schneider GmbH |  | 140 | 0.04 | 40-240 | 0.39 | 1400 | 5 | 3 |  |  | X | 2027-12-31 | Putzträgerplatte | Panneau à crépir
31 | 25100020 | Holzfaserplatten | Panneaux de fibres de bois | best wood WALL 180 | best wood WALL 180 | 113 | Holzwerk Gebr. Schneider GmbH |  | 180 | 0.043 | 20-160 | 0.39 | 1400 | 5 | 3 |  |  | X | 2027-12-31 | Putzträgerplatte | Panneau à crépir
31 | 25100021 | Holzfaserplatten | Panneaux de fibres de bois | best wood FLOOR 160 | best wood FLOOR 160 | 113 | Holzwerk Gebr. Schneider GmbH |  | 160 | 0.041 | 40-80 | 0.39 | 1400 | 5 | 3 |  |  | X | 2027-12-31 | Nut+Feder | Rainure+languette
31 | 25100022 | Holzfaserplatten | Panneaux de fibres de bois | best wood FLOOR 220 | best wood FLOOR 220 | 113 | Holzwerk Gebr. Schneider GmbH |  | 220 | 0.047 | 22-40 | 0.39 | 1400 | 5 | 3 |  |  | X | 2027-12-31 | Nut+Feder | Rainure+languette
31 | 25060031 | Holzfaserplatten | Panneaux de fibres de bois | naturheld 110 | naturheld 110 | 205 | naturheld GmbH |  | 110 | 0.039 | 80-200 | 0.39 | 1400 | 5 | 3 |  |  | X | 2027-06-30 | WDVS-Putzträger, Wand, Decke | Support d'enduit ETICS, mur, plafond
31 | 25060032 | Holzfaserplatten | Panneaux de fibres de bois | naturheld 140 | naturheld 140 | 205 | naturheld GmbH |  | 140 | 0.041 | 60-220 | 0.39 | 1400 | 5 | 3 |  |  | X | 2027-06-30 | Unterdeckplatte, WDVS-Putzträger, Wand, Decke | Panneau de sous-couverture, support d'enduit ETICS, mur, plafond
31 | 25060033 | Holzfaserplatten | Panneaux de fibres de bois | naturheld 180 | naturheld 180 | 205 | naturheld GmbH |  | 180 | 0.043 | 40-120 | 0.39 | 1400 | 5 | 3 |  |  | X | 2027-06-30 | Unterdeckplatte, WDVS-Putzträger, Wand, Decke, Fussboden | Panneau de sous-couverture, support d'enduit ETICS, mur, plafond, sol
31 | 25060034 | Holzfaserplatten | Panneaux de fibres de bois | naturheld 220 | naturheld 220 | 205 | naturheld GmbH |  | 220 | 0.047 | 22-35 | 0.39 | 1400 | 5 | 3 |  |  | X | 2027-06-30 | Unterdeckplatte, Fussboden | Panneau deSous-couverture, sol
31 | 25060035 | Holzfaserplatten | Panneaux de fibres de bois | naturheld FLEX | naturheld FLEX | 205 | naturheld GmbH |  | 50 | 0.036 | 30-300 | 0.39 | 1400 | 5 | 3 |  |  | X | 2027-06-30 | flexible Gefachdämmung | Isolation flexible de la toiture
31 | 25100196 | Holzfaserplatten | Panneaux de fibres de bois | ISOVER ISOPROTECT | ISOVER ISOPROTECT | 4 | Saint-Gobain Isover AG |  | 180 | 0.046 | 35-120 | 0.39 | 1400 | 5 | 3 |  |  | X | 2027-12-31 | Mit Nut und Kamm | Avec rainure et crête
31 | 25050011 | Holzfaserplatten | Panneaux de fibres de bois | ISOLAIR MULTI | ISOLAIR MULTI | 220 | PAVAFRANCE SAS |  | 200 | 0.044 | 30-35 | 0.39 | 1400 | 5 | 3 |  |  | X | 2027-06-30 | Geneigtes Dach, hinterlüftete Fassade; Nut vierseitig | Toit incliné, façade ventilée; rainure sur quatre côtés
31 | 25050012 | Holzfaserplatten | Panneaux de fibres de bois | ISOLAIR MULTI | ISOLAIR MULTI | 220 | PAVAFRANCE SAS |  | 165 | 0.043 | 40-80 | 0.39 | 1400 | 5 | 3 |  |  | X | 2027-06-30 | Geneigtes Dach, hinterlüftete Fassade; Nut vierseitig | Toit incliné, façade ventilée; rainure sur quatre côtés
31 | 25050013 | Holzfaserplatten | Panneaux de fibres de bois | ISOLAIR MULTI | ISOLAIR MULTI | 220 | PAVAFRANCE SAS |  | 150 | 0.041 | 100-200 | 0.39 | 1400 | 5 | 3 |  |  | X | 2027-06-30 | Geneigtes Dach, hinterlüftete Fassade; Nut vierseitig | Toit incliné, façade ventilée; rainure sur quatre côtés
31 | 25050016 | Holzfaserplatten | Panneaux de fibres de bois | ISOLAIR | ISOLAIR | 220 | PAVAFRANCE SAS |  | 200 | 0.044 | 30-80 | 0.39 | 1400 | 5 | 3 |  |  | X | 2027-06-30 | Geneigtes Dach, hinterlüftete Fassade; Nut vierseitig | Toit incliné, façade ventilée; rainure sur quatre côtés
31 | 25050017 | Holzfaserplatten | Panneaux de fibres de bois | ISOLAIR ECO | ISOLAIR ECO | 220 | PAVAFRANCE SAS |  | 145 | 0.041 | 60-200 | 0.39 | 1400 | 5 | 3 |  |  | X | 2027-06-30 | Geneigtes Dach, hinterlüftete Fassade; Nut vierseitig | Toit incliné, façade ventilée; rainure sur quatre côtés
31 | 25050021 | Holzfaserplatten | Panneaux de fibres de bois | PAVAWALL GF XL | PAVAWALL GF XL | 220 | PAVAFRANCE SAS |  | 165 | 0.043 | 40-60 | 0.39 | 1400 | 5 | 3 |  |  | X | 2027-06-30 | WDVS im Holzrahmenbau; Nut vierseitig | ITE ETICS en ossature bois; rainure sur quatre côtés
31 | 25050022 | Holzfaserplatten | Panneaux de fibres de bois | PAVAWALL GF XL | PAVAWALL GF XL | 220 | PAVAFRANCE SAS |  | 130 | 0.04 | 80-160 | 0.39 | 1400 | 5 | 3 |  |  | X | 2027-06-30 | WDVS im Holzrahmenbau; Nut vierseitig | ITE ETICS en ossature bois; rainure sur quatre côtés
31 | 25050026 | Holzfaserplatten | Panneaux de fibres de bois | PAVAWALL SMART | PAVAWALL SMART | 220 | PAVAFRANCE SAS |  | 115 | 0.039 | 40-240 | 0.39 | 1400 | 5 | 3 |  |  | X | 2027-06-30 | WDVS im Massivbau; gerade Kanten | ETICS pour maçonnerie et béton; chants droits
31 | 25050031 | Holzfaserplatten | Panneaux de fibres de bois | PAVABOARD | PAVABOARD | 220 | PAVAFRANCE SAS |  | 195 | 0.044 | 40-80 | 0.39 | 1400 | 5 | 3 |  |  | X | 2027-06-30 | Unter Fussböden; gerade Kanten | Sous les sols; chants droits
31 | 25050032 | Holzfaserplatten | Panneaux de fibres de bois | PAVANATUR | PAVANATUR | 220 | PAVAFRANCE SAS |  | 230 | 0.05 | 8-19 | 0.39 | 1400 | 5 | 3 |  |  | X | 2027-06-30 | Unterlagsplatten, div. Innenanwendungen | Isolation des sols, div. utilisations intérieures
31 | 25050033 | Holzfaserplatten | Panneaux de fibres de bois | PAVASOL | PAVASOL | 220 | PAVAFRANCE SAS |  | 145 | 0.043 | 30-60 | 0.39 | 1400 | 5 | 3 |  |  | X | 2027-06-30 | Unter Fussböden; gerade Kanten | Isolation des sols; chants droits
31 | 25050034 | Holzfaserplatten | Panneaux de fibres de bois | PAVASTEP NATUR | PAVASTEP NATUR | 220 | PAVAFRANCE SAS |  | 230 | 0.05 | 8 | 0.39 | 1400 | 5 | 3 |  |  | X | 2027-06-30 | Unter Fussböden; gerade Kanten | Isolation des sols; chants droits
31 | 25050035 | Holzfaserplatten | Panneaux de fibres de bois | PAVATHERM PROFIL | PAVATHERM PROFIL | 220 | PAVAFRANCE SAS |  | 160 | 0.043 | 40-80 | 0.39 | 1400 | 5 | 3 |  |  | X | 2027-06-30 | Unter Fussböden, Innenisolation; Nut vierseitig | Isolation des sols, isolation intérieure des murs; rainure sur quatre côtés
31 | 25050036 | Holzfaserplatten | Panneaux de fibres de bois | PAVAROOF R | PAVAROOF R | 220 | PAVAFRANCE SAS |  | 130 | 0.04 | 60-260 | 0.39 | 1400 | 5 | 3 |  |  | X | 2027-06-30 | Dachterrassen unter Abdichtung; gerade Kanten | Toitures-terrasses sous étanchéité; chants droits
31 | 25050037 | Holzfaserplatten | Panneaux de fibres de bois | PAVATHERM | PAVATHERM | 220 | PAVAFRANCE SAS |  | 110 | 0.038 | 30-240 | 0.39 | 1400 | 5 | 3 |  |  | X | 2027-06-30 | Wärmedämmung von Dacheindeckungen, Innenisolation | Isolation extérieure des couvertures, isolation intérieure des murs
31 | 25050038 | Holzfaserplatten | Panneaux de fibres de bois | PAVAFLEX CONFORT 36 | PAVAFLEX CONFORT 36 | 220 | PAVAFRANCE SAS |  | 55 | 0.036 | 40-240 | 0.39 | 1400 | 5 | 3 |  |  | X | 2027-06-30 | Innenisolation; gerade Kanten | Isolation intérieure des murs et combles; chants droits
31 | 26080091 | Holzfaserplatten | Panneaux de fibres de bois | STEICOflex 038 | STEICOflex 038 | 63 | STEICO SE |  | 50 | 0.038 | 30-240 | 0.39 | 1400 | 5 | 3 |  |  | X | 2028-12-31 | Kante stumpf; Hohlraumdämmung, Gefachdämmung | Chants plats; isolation des cavités et des compartiments
31 | 26080092 | Holzfaserplatten | Panneaux de fibres de bois | STEICOtherm, STEICOtherm SD, STEICOfloor, STEICOinternal | STEICOtherm, STEICOtherm SD, STEICOfloor, STEICOinternal | 63 | STEICO SE |  | 160 | 0.038 | 20-200 | 0.39 | 1400 | 5 | 3 |  |  | X | 2028-12-31 | Für Dach, Wand, Boden | Pour toits, parois, plafonds
31 | 26080093 | Holzfaserplatten | Panneaux de fibres de bois | STEICOuniversal, STEICOprotect H | STEICOuniversal, STEICOprotect H | 63 | STEICO SE |  | 265-270 | 0.048 | 18-100 | 0.39 | 1400 | 5 | 3 |  |  | X | 2028-12-31 | Nut und Feder; Dach- und Wandbauplatte | Avec rainure et languette; pour toits et parois
31 | 26020151 | Holzfaserplatten | Panneaux de fibres de bois | LDF 110 (STEICOtherm dry, STEICOprotect L dry) | LDF 110 (STEICOtherm dry, STEICOprotect L dry) | 63 | STEICO SE |  | 110 | 0.037 | 40-300 | 0.39 | 1400 | 5 | 3 |  |  | X | 2028-06-30 | Kanten stumpf oder mit Nut und Feder | Chants plats ou avec rainure et languette
31 | 26020152 | Holzfaserplatten | Panneaux de fibres de bois | LDF 140 (STEICOspecial dry, STEICOprotect M dry, STEICOtop, STEICOinstall, STEICOroof dry, STEICOintégral) | LDF 140 (STEICOspecial dry, STEICOprotect M dry, STEICOtop, STEICOinstall, STEICOroof dry, STEICOintégral) | 63 | STEICO SE |  | 140 | 0.04 | 30-240 | 0.39 | 1400 | 5 | 3 |  |  | X | 2028-06-30 | Kanten stumpf oder mit Nut und Feder | Chants plats ou avec rainure et languette
31 | 26020153 | Holzfaserplatten | Panneaux de fibres de bois | LDF 180 (STEICOuniversal dry, STEICOprotect H dry) | LDF 180 (STEICOuniversal dry, STEICOprotect H dry) | 63 | STEICO SE |  | 180 | 0.043 | 40-120 | 0.39 | 1400 | 5 | 3 |  |  | X | 2028-06-30 | Kanten stumpf oder mit Nut und Feder | Chants plats ou avec rainure et languette
31 | 26020154 | Holzfaserplatten | Panneaux de fibres de bois | LDF 210 (STEICOprotect S dry, STEICOuniversal dry) | LDF 210 (STEICOprotect S dry, STEICOuniversal dry) | 63 | STEICO SE |  | 210 | 0.045 | 35-60 | 0.39 | 1400 | 5 | 3 |  |  | X | 2028-06-30 | Kanten stumpf oder mit Nut und Feder | Chants plats ou avec rainure et languette
31 | 26020155 | Holzfaserplatten | Panneaux de fibres de bois | STEICOprotect M | STEICOprotect M | 63 | STEICO SE |  | 230 | 0.046 | 20-160 | 0.39 | 1400 | 5 | 3 |  |  | X | 2028-06-30 | Nut und Feder | Avec rainure et languette
31 | 26020161 | Holzfaserplatten | Panneaux de fibres de bois | STEICOsafe | STEICOsafe | 63 | STEICO SE |  | 180 | 0.043 | 40 | 0.39 | 1400 | 5 | 3 |  |  | X | 2028-06-30 | Nut und Feder | Avec rainure et languette
31 | 26020162 | Holzfaserplatten | Panneaux de fibres de bois | STEICOsafe | STEICOsafe | 63 | STEICO SE |  | 140 | 0.04 | 60-100 | 0.39 | 1400 | 5 | 3 |  |  | X | 2028-06-30 | Nut und Feder | Avec rainure et languette
31 | 26020163 | Holzfaserplatten | Panneaux de fibres de bois | STEICOsafe | STEICOsafe | 63 | STEICO SE |  | 110 | 0.037 | 120-240 | 0.39 | 1400 | 5 | 3 |  |  | X | 2028-06-30 | Nut und Feder | Avec rainure et languette
31 | 25090201 | Holzfaserplatten | Panneaux de fibres de bois | STEICOflex 036, STEICOflex 036 Keil | STEICOflex 036, STEICOflex 036 Keil | 63 | STEICO SE |  | 60 | 0.036 | 20-240 | 0.39 | 1400 | 5 | 3 |  |  | X | 2027-12-31 | Hohlraumdämmung, Kanten stumpf | Isolation de vides, chants plats
48 | 48.01 | Holzfasermatten | Matelas de fibres de bois | Holzfasermatten; nicht SIA-kontrolliert | Matelas de fibres de bois; non controlé par SIA |  |  | 35-80 |  | 0.046 | [6 empty] | X
48 | 48.02 | Holzfasern lose | Fibres de bois en vrac | Holzfasern lose; nicht SIA-kontrolliert | Fibres de bois en vrac; non contrôlé par SIA |  |  | 35-80 |  | 0.046 | [6 empty] | X |  |  | an der Verwendungsstelle hergestellte Wärmedämmstoffe | isolation thermique exécutée in situ
48 | 25100052 | Holzfasern lose | Fibres de bois en vrac | GUTEX Thermofibre | GUTEX Thermofibre | 76 | Gutex Holzfaserplattenwerk |  | 25-50 | 0.038 | variabel | [6 empty] | X | 2027-12-31 | Holzfasern lose | fibres de bois
48 | 25100011 | Holzfasern lose | Fibres de bois en vrac | best wood FIBRE | best wood FIBRE | 113 | Holzwerk Gebr. Schneider GmbH |  | 38-45 | 0.038 * | variabel | [6 empty] | X | 2027-12-31 | Einblasfaser; * raumfüllend | * insufflation de caissons
48 | 26040011 | Holzfasern lose | Fibres de bois en vrac | isofloc woodfiber | isofloc woodfiber | 10 | isofloc AG |  | 30-60 | 0.038 | variabel | [6 empty] | X | 2028-06-30 | Einblasdämmung | Isolation par soufflage
48 | 25060036 | Holzfasern lose | Fibres de bois en vrac | naturheld FLOW | naturheld FLOW | 205 | naturheld GmbH |  | 33-45 | 0.038 | variabel | [6 empty] | X | 2027-06-30 | Einblasdämmung aus Holzfasern | Fibres de bois, à souffler
48 | 26050041 | Holzfasern lose | Fibres de bois en vrac | Soprawood Fiber XL | Soprawood Fiber XL | 220 | PAVAFRANCE SAS |  | 45-55 | 0.038 | 50-320 | [6 empty] | X | 2028-06-30 | Einblasdämmung für Wände in Holzrahmenbauweise | Insufflation de parois à ossature bois
48 | 26080094 | Holzfasern lose | Fibres de bois en vrac | STEICOtimberfloc | STEICOtimberfloc | 63 | STEICO SE |  | 32-60 | 0.039 | variabel | [6 empty] | X | 2028-12-31 | Einblasdämmstoff aus Holzfasern und Kartonage | Isolant à insuffler à base de fibres de bois et de carton
48 | 26020171 | Holzfasern lose | Fibres de bois en vrac | STEICOzell | STEICOzell | 63 | STEICO SE |  | 30-60 | 0.038 | variabel | [6 empty] | X | 2028-06-30 | Einblasdämmung aus Holzfasern | Fibres de bois, à souffler
43 | 43.01 | Schüttung aus Holz-Hobelspänen | Copeaux en vrac
45 | 45.01 | Zelluloseplatten und -matten | Panneaux et matelas en fibres de cellulose | Zelluloseplatten und -matten; nicht SIA-kontrolliert | Panneaux et matelas en fibres de cellulose; non contrôlé par SIA |  |  | 50-80 |  | 0.044 |  |  |  | 0 | 0 |  | X
32 | 32.01 | Zellulose (lose) | Cellulose (en vrac) | Zellulose: lose; nicht SIA-kontrolliert | Cellulose: en vrac; non contrôlé par SIA |  |  | 30-70 |  | 0.042 |  | 0.44 | 1600 | 2 | 2 | X | X |  |  | an der Verwendungsstelle hergestellte Wärmedämmstoffe | isolation thermique exécutée in situ
32 | 26010021 | Zellulose (lose) | Cellulose (en vrac) | Climacell | Climacell | 186 | CWA Cellulose Werk Angelbachtal GmbH |  | 35-65 | 0.038 | variabel | 0.44 | 1600 | 2 | 2 |  |  | X | 2027-12-31
32 | 26030021 | Zellulose (lose) | Cellulose (en vrac) | Isocell Lambda plus | Isocell Lambda plus | 210 | Isocell Produktion GmbH |  | 45-60 | 0.035 | variabel | 0.44 | 1600 | 2 | 2 |  |  | X | 2028-06-30 | In-situ-Wärmedämmung (ungebundene Zellulosefasern) | Isolation thermique exécutée in situ (fibres de cellulose)
32 | 25080101 | Zellulose (lose) | Cellulose (en vrac) | Isocell | Isocell | 210 | Isocell Produktion GmbH |  | 28-65 | 0.037 | variabel | 0.44 | 1600 | 2 | 2 |  |  | X | 2027-12-31 | In-situ-Wärmedämmung (ungebundene Zellulosefasern) | Isolation thermique exécutée in situ (fibres de cellulose)
32 | 25080102 | Zellulose (lose) | Cellulose (en vrac) | trendisol | trendisol | 210 | Isocell Produktion GmbH |  | 28-65 | 0.037 | variabel | 0.44 | 1600 | 2 | 2 |  |  | X | 2027-12-31 | In-situ-Wärmedämmung (ungebundene Zellulosefasern) | Isolation thermique exécutée in situ (fibres de cellulose)
32 | 25080103 | Zellulose (lose) | Cellulose (en vrac) | Dobry-Ekovilla | Dobry-Ekovilla | 210 | Isocell Produktion GmbH |  | 28-65 | 0.037 | variabel | 0.44 | 1600 | 2 | 2 |  |  | X | 2027-12-31 | In-situ-Wärmedämmung (ungebundene Zellulosefasern) | Isolation thermique exécutée in situ (fibres de cellulose)
32 | 25080104 | Zellulose (lose) | Cellulose (en vrac) | Isocell Evolution | Isocell Evolution | 210 | Isocell Produktion GmbH |  | 28-65 | 0.037 | variabel | 0.44 | 1600 | 2 | 2 |  |  | X | 2027-12-31 | In-situ-Wärmedämmung (ungebundene Zellulosefasern) | Isolation thermique exécutée in situ (fibres de cellulose)
32 | 25080105 | Zellulose (lose) | Cellulose (en vrac) | greenwool Evolution | greenwool Evolution | 210 | Isocell Produktion GmbH |  | 28-65 | 0.037 | variabel | 0.44 | 1600 | 2 | 2 |  |  | X | 2027-12-31 | In-situ-Wärmedämmung (ungebundene Zellulosefasern) | Isolation thermique exécutée in situ (fibres de cellulose)
32 | 25080106 | Zellulose (lose) | Cellulose (en vrac) | isECO green | isECO green | 210 | Isocell Produktion GmbH |  | 28-65 | 0.037 | variabel | 0.44 | 1600 | 2 | 2 |  |  | X | 2027-12-31 | In-situ-Wärmedämmung (ungebundene Zellulosefasern) | Isolation thermique exécutée in situ (fibres de cellulose)
32 | 26080071 | Zellulose (lose) | Cellulose (en vrac) | isofloc LM | isofloc LM | 10 | isofloc AG |  | 30-60 | 0.038 | variabel | 0.44 | 1600 | 2 | 2 |  |  | X | 2028-12-31
32 | 26080072 | Zellulose (lose) | Cellulose (en vrac) | isofloc eco | isofloc eco | 10 | isofloc AG |  | 30-60 | 0.038 | variabel | 0.44 | 1600 | 2 | 2 |  |  | X | 2028-12-31
32 | 26080081 | Zellulose (lose) | Cellulose (en vrac) | Thermofloc F | Thermofloc F | 174 | Peter Seppele Gesellschaft mbH |  | 28-47 | 0.037 | variabel | 0.44 | 1600 | 2 | 2 |  |  | X | 2028-12-31 | Boratfrei; Einblasdämmung für Decke, Wand und Dach | Sans borate; isolation par soufflage pour plafonds, parois et toitures
32 | 26080082 | Zellulose (lose) | Cellulose (en vrac) | Thermofloc F | Thermofloc F | 174 | Peter Seppele Gesellschaft mbH |  | 48-60 | 0.038 | variabel | 0.44 | 1600 | 2 | 2 |  |  | X | 2028-12-31 | Boratfrei; Einblasdämmung für Decke, Wand und Dach | Sans borate; isolation par soufflage pour plafonds, parois et toitures
32 | 26050051 | Zellulose (lose) | Cellulose (en vrac) | UniverCell Cristal | UniverCell Cristal | 231 | SOPREMA SAS |  | 20-30 | 0.04 | 100-600 | 0.44 | 1600 | 2 | 2 |  |  | X | 2028-06-30 | Einblasdämmung für Böden | Isolation par insufflation pour les sols
32 | 26050052 | Zellulose (lose) | Cellulose (en vrac) | UniverCell Cristal | UniverCell Cristal | 231 | SOPREMA SAS |  | 45-55 | 0.04 | 80-480 | 0.44 | 1600 | 2 | 2 |  |  | X | 2028-06-30 | Einblasdämmung für Wände | Isolation par insufflation pour les parois
32 | 25090202 | Zellulose (lose) | Cellulose (en vrac) | STEICOfloc | STEICOfloc | 63 | STEICO SE |  | 27-60 | 0.038 | variabel | 0.44 | 1600 | 2 | 2 |  |  | X | 2027-12-31 | Zellulose-Einblasdämmung | Isolation en cellulose par insufflation
33 | 33.01 | Dämmstoffe pflanzlichen Ursprungs | Matériaux isolants d'origine végétale | Flachs: Matten, Rollen; nicht SIA-kontrolliert | Lin: matelas, rouleaux; non contrôlé par SIA |  |  | 25-50 |  | 0.05 | [6 empty] | X
33 | 25100141 | Dämmstoffe pflanzlichen Ursprungs | Matériaux isolants d'origine végétale | ISO-Stroh | ISO-Stroh | 208 | ISO-STROH Suisse GmbH |  | 90-105 | 0.042 | variabel | [6 empty] | X | 2027-12-31 | Einblasdämmung aus Weizenstroh | Isolation en paille de blé pour insuffler
33 | 24090091 | Dämmstoffe pflanzlichen Ursprungs | Matériaux isolants d'origine végétale | Dämmflachs H710 | Lin d'isolation H710 | 189 | HAGA AG Naturbaustoffe |  | 32 | 0.037 | 40 | [6 empty] | X | 2026-12-31 | Flachs-Dämmplatte | Panneau d'isolation en lin
33 | 24090092 | Dämmstoffe pflanzlichen Ursprungs | Matériaux isolants d'origine végétale | Dämmflachs H710 | Lin d'isolation H710 | 189 | HAGA AG Naturbaustoffe |  | 32 | 0.04 | 80 | [6 empty] | X | 2026-12-31 | Flachs-Dämmplatte | Panneau d'isolation en lin
33 | 24090093 | Dämmstoffe pflanzlichen Ursprungs | Matériaux isolants d'origine végétale | Dämmflachs H710 | Lin d'isolation H710 | 189 | HAGA AG Naturbaustoffe |  | 32 | 0.039 | 100 | [6 empty] | X | 2026-12-31 | Flachs-Dämmplatte | Panneau d'isolation en lin
33 | 33.02 | Dämmstoffe pflanzlichen Ursprungs | Matériaux isolants d'origine végétale | Gras: Matten, lose; nicht SIA-kontrolliert | Herbe: matelas, en vrac; non contrôlé par SIA |  |  | 35-80 |  | 0.05 | [6 empty] | X
33 | 33.03 | Dämmstoffe pflanzlichen Ursprungs | Matériaux isolants d'origine végétale | Hanf: Matten, Rollen; nicht SIA-kontrolliert | Chanvre: matelas, rouleaux; non contrôlé par SIA |  |  | 25-50 |  | 0.05 | [6 empty] | X
33 | 33.04 | Dämmstoffe pflanzlichen Ursprungs | Matériaux isolants d'origine végétale | Baumwolle: Matten, Rollen; nicht SIA-kontrolliert | Coton: matelas, rouleaux; non contrôlé par SIA |  |  | 20-60 |  | 0.05 | [6 empty] | X
33 | 33.05 | Dämmstoffe pflanzlichen Ursprungs | Matériaux isolants d'origine végétale | übrige pflanzliche Dämmstoffe; nicht SIA-kontrolliert |  |  |  | 50-200 |  | 0.06 | [6 empty] | X
34 | 34.01 | Dämmstoffe tierischen Ursprungs | Matériaux isolants d'origine animale | Schafwolle: Matten, Rollen; nicht SIA-kontrolliert | Laine de mouton: matelas, rouleaux; non contrôlé par SIA |  |  | 20-60 |  | 0.044 | [6 empty] | X
34 | 23070081 | Dämmstoffe tierischen Ursprungs | Matériaux isolants d'origine animale | Fisolan Dämmplatte | Fisolan Dämmplatte | 209 | Fisolan AG |  | 26-30 | 0.036 | 30-160 | [6 empty] | X | 2025-12-31 | Schafwoll-Dämmplatte verfestigt mit biologisch abbaubaren Leim-/Stützfasern | panneau isolant en laine de mouton renforcé par des fibres biodégradables de colle/support
34 | 23070082 | Dämmstoffe tierischen Ursprungs | Matériaux isolants d'origine animale | Fisolan Fugenzopf | Fisolan Fugenzopf | 209 | Fisolan AG |  | 30 | 0.033 | 10-30 | [6 empty] | X | 2025-12-31 | Schafwoll-Fugenzopf | tresse de joint en laine de mouton
35 | 35.01 | Verbundplatten | Panneaux composites (multicouches) | Verbundplatten | Panneaux composites (multicouches)
35 | 25080031 | Verbundplatten | Panneaux composites (multicouches) | Fibro DUR 2 N - 032 SE (Kern) | Fibro DUR 2 N - 032 SE (noyau) | 138 | Fibrolith Dämmstoffe GmbH |  | 14 | 0.031 | 40-190 | [6 empty] | X | 2027-12-31 | Kern EPS | Noyau en EPS
35 | 25080032 | Verbundplatten | Panneaux composites (multicouches) | Fibro DUR 2 N - 032 SE (Deckschicht) | Fibro DUR 2 N - 032 SE (couche) | 138 | Fibrolith Dämmstoffe GmbH |  | 600-700 | 0.085 | 10 | [6 empty] | X | 2027-12-31 | Deckschicht Holzwolle, PEFC-zertifiziertes Holz | Parement en laine de bois; bois certifié PEFC
35 | 25080051 | Verbundplatten | Panneaux composites (multicouches) | Fibro Therm-S 2 N - 035 A2 (Kern) | Fibro Therm-S 2 N - 035 A2 (noyau) | 138 | Fibrolith Dämmstoffe GmbH |  | 95 | 0.034 | 40-240 | [6 empty] | X | 2027-12-31 | Kern Steinwolle | Noyau en laine de roche
35 | 25080052 | Verbundplatten | Panneaux composites (multicouches) | Fibro Therm-S 2 N - 035 A2 (Deckschicht) | Fibro Therm-S 2 N - 035 A2 (couche) | 138 | Fibrolith Dämmstoffe GmbH |  | 550-650 | 0.085 | 10 | [6 empty] | X | 2027-12-31 | Deckschicht Holzwolle; PEFC-zertifiziertes Holz | Parement en laine de bois; bois certifié PEFC
35 | 25080061 | Verbundplatten | Panneaux composites (multicouches) | Fibro Therm-S 2 N RELAX - 035 A2 (Kern) | Fibro Therm-S 2 N RELAX - 035 A2 (noyau) | 138 | Fibrolith Dämmstoffe GmbH |  | 95 | 0.034 | 40, 90 | [6 empty] | X | 2027-12-31 | Kern Steinwolle | Noyau en laine de roche
35 | 25080062 | Verbundplatten | Panneaux composites (multicouches) | Fibro Therm-S 2 N RELAX - 035 A2 (Deckschicht) | Fibro Therm-S 2 N RELAX - 035 A2 (couche) | 138 | Fibrolith Dämmstoffe GmbH |  | 550-650 | 0.085 | 10 | [6 empty] | X | 2027-12-31 | Deckschicht Holzwolle; PEFC-zertifiziertes Holz | Parement en laine de bois; bois certifié PEFC
35 | 25080071 | Verbundplatten | Panneaux composites (multicouches) | Fibro Therm-S 3 A - 040 A2 (Kern) | Fibro Therm-S 3 A - 040 A2 (noyau) | 138 | Fibrolith Dämmstoffe GmbH |  | 95 | 0.039 | 35-110 | [6 empty] | X | 2027-12-31 | Kern Steinwolle | Noyau en laine de roche
35 | 25080072 | Verbundplatten | Panneaux composites (multicouches) | Fibro Therm-S 3 A - 040 A2 (Deckschichten) | Fibro Therm-S 3 A - 040 A2 (couches) | 138 | Fibrolith Dämmstoffe GmbH |  | 550-650 | 0.085 | 2 x 7,5 | [6 empty] | X | 2027-12-31 | Deckschichten Holzwolle; PEFC-zertifiziertes Holz | Parements en laine de bois; bois certifié PEFC
35 | 25080081 | Verbundplatten | Panneaux composites (multicouches) | Fibro-Kustik Barcelona DUO (Kern) | Fibro-Kustik Barcelona DUO (noyau) | 138 | Fibrolith Dämmstoffe GmbH |  | 95 | 0.034 | 25-100 | [6 empty] | X | 2027-12-31 | Kern Steinwolle | Noyau en laine de roche
35 | 25080082 | Verbundplatten | Panneaux composites (multicouches) | Fibro-Kustik Barcelona DUO (Deckschicht) | Fibro-Kustik Barcelona DUO (couche) | 138 | Fibrolith Dämmstoffe GmbH |  | 510 | 0.07 | 25 | [6 empty] | X | 2027-12-31 | Deckschicht Holzwolle; PEFC-zertifiziertes Holz | Parement en laine de bois; bois certifié PEFC
35 | 25050071 | Verbundplatten | Panneaux composites (multicouches) | Flumroc-Dämmplatte ESTRA (Kern) | Panneau isolant Flumroc ESTRA (noyau) | 2 | Flumroc AG |  | 80 | 0.034 | 60-180 | [6 empty] | X | 2027-06-30 | Kern Steinwolle | Noyau en laine de roche
35 | 25050072 | Verbundplatten | Panneaux composites (multicouches) | Flumroc-Dämmplatte ESTRA (Deckschicht) | Panneau isolant Flumroc ESTRA (couche) | 2 | Flumroc AG |  | 660 | 0.15 | 16 | [6 empty] | X | 2027-06-30 | Deckschicht Holzspanplatte | Parement en panneau aggloméré
35 | 26030101 | Verbundplatten | Panneaux composites (multicouches) | Tektalan A2-Basic (Kern) | Tektalan A2-Basic (noyau) | 93 | Knauf Insulation GmbH |  | 95 | 0.034 | 40-290 | [6 empty] | X | 2028-06-30 | Kern Steinwolle | Noyau en laine de roche
35 | 26030102 | Verbundplatten | Panneaux composites (multicouches) | Tektalan A2-Basic (Deckschicht) | Tektalan A2-Basic (couche) | 93 | Knauf Insulation GmbH |  | 550 | 0.095 | 10 | [6 empty] | X | 2028-06-30 | Deckschicht Holzwolle | Parement en laine de bois
35 | 26030111 | Verbundplatten | Panneaux composites (multicouches) | Tektalan A2-Smart Tec (Kern) | Tektalan A2-Smart Tec (noyau) | 93 | Knauf Insulation GmbH |  | 95 | 0.034 | 40-290 | [6 empty] | X | 2028-06-30 | Kern Steinwolle | Noyau en laine de roche
35 | 26030112 | Verbundplatten | Panneaux composites (multicouches) | Tektalan A2-Smart Tec (Deckschicht) | Tektalan A2-Smart Tec (couche) | 93 | Knauf Insulation GmbH |  | 550 | 0.095 | 10 | [6 empty] | X | 2028-06-30 | Deckschicht Holzwolle | Parement en laine de bois
35 | 26030121 | Verbundplatten | Panneaux composites (multicouches) | Tektalan A2-Smart Tec [1.0] (Kern) | Tektalan A2-Smart Tec [1.0] (noyau) | 93 | Knauf Insulation GmbH |  | 95 | 0.034 | 40-290 | [6 empty] | X | 2028-06-30 | Kern Steinwolle | Noyau en laine de roche
35 | 26030122 | Verbundplatten | Panneaux composites (multicouches) | Tektalan A2-Smart Tec [1.0] (Deckschicht) | Tektalan A2-Smart Tec [1.0] (couche) | 93 | Knauf Insulation GmbH |  | 550 | 0.095 | 10 | [6 empty] | X | 2028-06-30 | Deckschicht Holzwolle | Parement en laine de bois
35 | 26030131 | Verbundplatten | Panneaux composites (multicouches) | Tektalan A2-Protect (Kern) | Tektalan A2-Protect (noyau) | 93 | Knauf Insulation GmbH |  | 95 | 0.034 | 65-190 | [6 empty] | X | 2028-06-30 | Kern Steinwolle | Noyau en laine de roche
35 | 26030132 | Verbundplatten | Panneaux composites (multicouches) | Tektalan A2-Protect (Deckschicht) | Tektalan A2-Protect (couche) | 93 | Knauf Insulation GmbH |  | 550 | 0.095 | 10 | [6 empty] | X | 2028-06-30 | Deckschicht Holzwolle | Parement en laine de bois
35 | 26030141 | Verbundplatten | Panneaux composites (multicouches) | Tektalan A2-SD TwinTec (Kern) | Tektalan A2-SD TwinTec (noyau) | 93 | Knauf Insulation GmbH |  | 140 | 0.037 | 65-240 | [6 empty] | X | 2028-06-30 | Kern Steinwolle | Noyau en laine de roche
35 | 26030142 | Verbundplatten | Panneaux composites (multicouches) | TektalanA2-SD TwinTec (Deckschicht) | Tektalan A2-SD TwinTec (couche) | 93 | Knauf Insulation GmbH |  | 600-700 | 0.095 | 10 | [6 empty] | X | 2028-06-30 | Deckschicht Holzwolle | Parement en laine de bois
35 | 25030041 | Verbundplatten | Panneaux composites (multicouches) | Heratekta+ (Kern) | Heratekta+ (Kern) | 93 | Knauf Insulation GmbH |  | 15-25 | 0.031 | 40-190 | [6 empty] | X | 2027-06-30 | Kern EPS | Noyau en EPS
35 | 25030042 | Verbundplatten | Panneaux composites (multicouches) | Heratekta+ (Deckschicht) | Heratekta+ (Deckschicht) | 93 | Knauf Insulation GmbH |  | 550 | 0.09 | 10 | [6 empty] | X | 2027-06-30 | Deckschichten Holzwolle | Parements en laine de bois
35 | 25020051 | Verbundplatten | Panneaux composites (multicouches) | Tektalan A2-SmartTec ONE (Kern) | Tektalan A2-SmartTec ONE (noyau) | 93 | Knauf Insulation GmbH |  | 95 | 0.034 | 40-115 | [6 empty] | X | 2027-06-30 | Kern Steinwolle | Noyau en laine de roche
35 | 25020052 | Verbundplatten | Panneaux composites (multicouches) | Tektalan A2-SmartTec ONE (Deckschicht) | Tektalan A2-SmartTec ONE (couche) | 93 | Knauf Insulation GmbH |  | 550 | 0.095 | 10 | [6 empty] | X | 2027-06-30 | Deckschicht Holzwolle | Parement en laine de bois
35 | 24100141 | Verbundplatten | Panneaux composites (multicouches) | Heratekta C-3 032 (Kern) | Heratekta C-3 032 (noyau) | 93 | Knauf Insulation GmbH |  | 15-25 | 0.031 | 15-140 | [6 empty] | X | 2026-12-31 | Kern EPS | Noyau en EPS
35 | 24100142 | Verbundplatten | Panneaux composites (multicouches) | Heratekta C-3 032 (Deckschichten) | Heratekta C-3 032 (couches) | 93 | Knauf Insulation GmbH |  | 550 | 0.095 | 2 x 5 | [6 empty] | X | 2026-12-31 | Deckschichten Holzwolle | Parements en laine de bois
35 | 24100151 | Verbundplatten | Panneaux composites (multicouches) | QuickMount, QuickMount SE-032/2 (Kern) | QuickMount, QuickMount SE-032/2 (noyau) | 93 | Knauf Insulation GmbH |  | 15-25 | 0.031 | 40-165 | [6 empty] | X | 2026-12-31 | Kern EPS | Noyau en EPS
35 | 24100152 | Verbundplatten | Panneaux composites (multicouches) | QuickMount, QuickMount SE-032/2 (Deckschicht) | QuickMount, QuickMount SE-032/2 (couche) | 93 | Knauf Insulation GmbH |  | 550 | 0.095 | 10 | [6 empty] | X | 2026-12-31 | Deckschicht Holzwolle | Parement en laine de bois
35 | 24100161 | Verbundplatten | Panneaux composites (multicouches) | Tektalan A2-E21 (Kern) | Tektalan A2-E21 (noyau) | 93 | Knauf Insulation GmbH |  | 130 | 0.039 | 40-165 | [6 empty] | X | 2026-12-31 | Kern Steinwolle | Noyau en laine de roche
35 | 24100162 | Verbundplatten | Panneaux composites (multicouches) | Tektalan A2-E21 (Deckschichten) | Tektalan A2-E21 (couches) | 93 | Knauf Insulation GmbH |  | 550 | 0.095 | 2 x 5 | [6 empty] | X | 2026-12-31 | Deckschichten Holzwolle | Parements en laine de bois
35 | 24100171 | Verbundplatten | Panneaux composites (multicouches) | Tektalan A2-SD (Kern) | Tektalan A2-SD (noyau) | 93 | Knauf Insulation GmbH |  | 130 | 0.044 | 40-50 | [6 empty] | X | 2026-12-31 | Kern Steinwolle | Noyau en laine de roche
35 | 24100172 | Verbundplatten | Panneaux composites (multicouches) | Tektalan A2-SD (Deckschichten) | Tektalan A2-SD (couches) | 93 | Knauf Insulation GmbH |  | 550 | 0.095 | 2 x 5 | [6 empty] | X | 2026-12-31 | Deckschichten Holzwolle | Parements en laine de bois
35 | 24070011 | Verbundplatten | Panneaux composites (multicouches) | ISOCLIP EPS | ISOCLIP EPS | 215 | PFM S.r.l. |  | 18 | 0.031 * | 80-160 | [6 empty] | X | 2026-12-31 | * Wert der EPS-Platte; Feinsteinzeugplatte auf Dämmplatte befestigt | * valeur du panneau EPS; plaque en grès cérame fixée au panneau isolant
35 | 24070012 | Verbundplatten | Panneaux composites (multicouches) | ISOCLIP Glaswolle | ISOCLIP Laine de verre | 215 | PFM S.r.l. |  | 80 | 0.037 * | 80-160 | [6 empty] | X | 2026-12-31 | * Wert der Glaswolleplatte; Feinsteinzeugplatte auf Dämmplatte befestigt | * valeur du panneau en laine de verre; plaque en grès cérame fixée au panneau isolant
35 | 24070013 | Verbundplatten | Panneaux composites (multicouches) | ISOCLIP Aerogel | ISOCLIP Aerogel | 215 | PFM S.r.l. |  | 200 | 0.016 * | 20-60 | [6 empty] | X | 2026-12-31 | * Wert der Aerogelplatte; Feinsteinzeugplatte auf Dämmplatte befestigt | * valeur du panneau Aerogel; plaque en grès cérame fixée au panneau isolant
54 | 54.01 | Reflektierende Dämmstoffe | Produits d'isolation réfléchissants
54 | 24110021 | Reflektierende Dämmstoffe | Produits d'isolation réfléchissants | Boost’R HybridS | Boost’R HybridS | 169 | ACTIS SA |  | 695 g/m2 | * | 85 | [6 empty] | X | 2026-12-31 | * RD Material 3.20 m2K/W / RD mit beidseitig abgeschlossenen min. 30 mm dicken Luftschichten 3.95 m2K/W | * RD matériau 3.20 m2K/W / RD avec couches d'air scellées d'au moins 30 mm d'épaisseur des deux côtés 3.95 m2K/W
54 | 24110022 | Reflektierende Dämmstoffe | Produits d'isolation réfléchissants | Triso HybridS | Triso HybridS | 169 | ACTIS SA |  | 680 g/m2 | * | 85 | [6 empty] | X | 2026-12-31 | * RD Material 3.15 m2K/W / RD mit beidseitig abgeschlossenen min. 30 mm dicken Luftschichten 4.45 m2K/W | * RD matériau 3.15 m2K/W / RD avec couches d'air scellées d'au moins 30 mm d'épaisseur des deux côtés 4.45 m2K/W
54 | 24110023 | Reflektierende Dämmstoffe | Produits d'isolation réfléchissants | Triso-Super 12 Boost’RS, Triso-Toiture | Triso-Super 12 Boost’RS, Triso-Toiture | 169 | ACTIS SA |  | 1375 g/m2 | * | [7 empty] | X | 2026-12-31 | Besteht aus Triso HybridS und Boost'R HybridS. * RD Winter (Wärmefluss nach oben): - mit 1 belüfteten Luftschicht von min. 20 mm: Flachdach oder geneigtes Dach 6.45 m2K/W; - mit 2 abgeschlossenen Luftschichten und 1 belüfteten Luftschicht von je min. 20 mm: Flachdach 7.35 m2K/W / geneigtes Dach 20° 7.45 / 30° 7.50 / 45° 7.55 m2K/W | Se compose de Triso HybridS et Boost'R Hybrid S. * RD en hiver(flux de chaleur vers le haut): - avec 1 couche d'air ventilée d'au moins 20 mm: toit plat ou avec inclinaison 6.45 m2K/W; - avec 2 couches d'air scellées et 1 couche d'air ventilée d'au moins 20 mm chacune: toit plat 7.35 m2K/W / toit avec inclinaison 20° 7.45 / 30° 7.50 / 45° 7.55 m2K/W
37 | 37.01 | Verputzte Aussenwärmedämm-Systeme | Systèmes d'isolation thermique extérieure, avec revêtement de crépi
55 | 55.01 | Wärmedämmputze | Crépis et enduits isolants |  |  |  |  | 450 |  | 0.14 | [9 empty] | Quelle: SN EN 12524:2000. Tab. NA.1 (Rückzug 2013) | Source: SN EN 12524:2000, tab. NA.1 (retiré en 2013)
55 | 55.02 | Wärmedämmputze | Crépis et enduits isolants |  |  |  |  | 300 |  | 0.08 | [9 empty] | Quelle: SN EN 12524:2000. Tab. NA.1 (Rückzug 2013) | Source: SN EN 12524:2000, tab. NA.1 (retiré en 2013)
55 | 25120041 | Wärmedämmputze | Crépis et enduits isolants | Fixit 222 Aerogel Hochleistungsdämmputz | Fixit 222 Aerogel Hochleistungsdämmputz | 55 | Fixit AG |  | 190-200 | 0.028 * | 30-120 | [6 empty] | X | 2027-12-31 | * Innenputz; Aussenputz: 0.030 W/(m·K) | * enduit intérieur; crépi extérieur: 0.030 W/(m·K)
55 | 24090081 | Wärmedämmputze | Crépis et enduits isolants | Hagatherm Typ Aerogel Wärmedämmputz H 402 | Hagatherm Type Aerogel crépi isolant H 402 | 189 | HAGA AG Naturbaustoffe |  | 165 | 0.026 | variabel | [6 empty] | X | 2026-12-31 | Wärmedämmputz | Crépi isolant
55 | 24090082 | Wärmedämmputze | Crépis et enduits isolants | Hagatherm light Wärmedämmputz H 406 | Hagatherm light crépi isolant H 406 | 189 | HAGA AG Naturbaustoffe |  | 180 | 0.045 | variabel | [6 empty] | X | 2026-12-31 | Wärmedämmputz | Crépi isolant
|  | Verbundwerkstoffe | Matériaux mixtes
60 | 26020191 | Verbundwerkstoffe | Matériaux mixtes | Eolis BR | Eolis BR | 169 | ACTIS SA |  | 10.5 | * | 45-135 | [6 empty] | X | 2028-06-30 | * RD 1.40-4.20 m2K/W | * RD 1.40-4.20 m2K/W
60 | 26020201 | Verbundwerkstoffe | Matériaux mixtes | Eolis HC | Eolis HC | 169 | ACTIS SA |  | 8.5 | * | 45-135 | [6 empty] | X | 2028-06-30 | * RD 1.45-4.35 m2K/W | * RD 1.45-4.35 m2K/W
60 | 26020211 | Verbundwerkstoffe | Matériaux mixtes | Hybris 31 | Hybris 31 | 169 | ACTIS SA |  | 7.2 | * | 50-250 | [6 empty] | X | 2028-06-30 | * RD Material 1.60-8.05 m2K/W; Wand (Wärmefluss horizontal) mit einer abgeschlossenen 20 mm dicken Luftschicht: RD 2.25-8.70 m2K/W; Dach (Wärmefluss nach oben) mit einer abgeschlossenen 20 mm dicken Luftschicht: RD 2.05-8.50 m2K/W; Dach (Wärmefluss nach unten) mit einer abgeschlossenen 30 mm dicken Luftschicht: RD 2.40-8.85 m2K/W | * Matériau RD 1,60-8,05 m2K/W; mur (flux thermique horizontal) avec une couche d'air fermée de 20 mm d'épaisseur: RD 2,25-8,70 m2K/W; toit (flux thermique vers le haut) avec une couche d'air fermée de 20 mm d'épaisseur: RD 2,05-8,50 m2K/W; toit (flux thermique vers le bas) avec une couche d'air fermée de 30 mm d'épaisseur: RD 2,40-8,85 m2K/W
60 | 25090071 | Verbundwerkstoffe | Matériaux mixtes | swissporTERA | swissporTERA | 17 | swisspor AG |  | 29 | 0.032 | 20-320 | [6 empty] | X | 2027-12-31 | Hartschaumplatte aus Strukturschaum | Mousse structurée
99 | 99000099 | Defaultmaterial |  |  |  | 999 |  | 99 | 99 | 99 | 99 | 99 | 99 | 999 | 999

## Mauerwerksprod. - Maçonnerie
Anmeldungen für neue Produkte werden jederzeit entgegengenommen. Die Unterlagen sind in Deutsch, Französisch oder Englisch einzureichen. Die nächste Sitzung der Kontrollstelle ist noch nicht festgelegt. Anmeldeformular und weitere Unterlagen unter www.sia.ch/register > Baustoffkennwerte Adresse: Herrn R. Aeberli, Kontrollstelle SIA 279, Sunnetalstr. 13, 8117 Fällanden; aeberli@ggaweb.ch ODER roland.aeberli@sia.ch
Datenstand / État des dates 2026-10-20
Stoffgruppe Nr. Groupe de matériaux no | ID | Stoffgruppe | Groupe de matériaux | Stoffgruppe, Anwendung | Groupe de matériaux, application | Firmen Nr | Lieferant, Hersteller / Fournisseur | Rohdichte / Masse volumique | Rohdichte / Masse volumique | Wärme-leitfähigkeit / Conductivité thermique | Wärme-leitfähigkeit / Conductivité thermique | Wärme-leitfähigkeit / Conductivité thermique | spez. Wärme-speicher-fähigkeit / Capacité thermique massique | spez. Wärme-speicher-fähigkeit / Capacité thermique massique | Wasserdampf-Diffusions-widerstandszahl / Facteur de résistance à la vapeur d'eau | Wasserdampf-Diffusions-widerstandszahl / Facteur de résistance à la vapeur d'eau | Lieferdicke / Épaisseur | Länge / Longueur | Höhe / Hauteur | üblicher Mörtel / | SN EN 1745:2020 Anh. A. | Baustoffkennwerte SIA | gültig bis / valable jusqu'au | Bemerkungen | Remarques
[8 empty] | r | r | l | l10,dry | ldesign | Cp | Cp | m | m | d | l | h
[8 empty] | kg/m3 | kg/m3 | W/mK | W/mK | W/mK | Wh/kgK | J/kgK | – | – | mm | mm | mm
[8 empty] | Bereich (informativ) | Rechenwert / Valeur de calcul |  | Trocken-zustand / État sec | Bemessungs-wert / Valeur utile |  |  | trocken / sec | feucht / humide |  |  |  | DM Dünnbett LM Leicht NM Normal |  |  | in Bearbeitung
|  | Leichtbackstein | Brique de terre cuite légère | [17 empty] | X
51 | 26011011 | Leichtbackstein | Brique de terre cuite légère | Capo 490 | Capo 490 | 102 | Gasser Ceramic, Ziegelei Rapperswil |  | 600-700 |  | 0.082 | 0.085 | 0.28 | 1000 | 6 | 4 | 490 | 247 | 249 | DM |  | X | 2028-06-30 | Füllung Mineralwolle | Remplissage laine minérale
51 | 25101011 | Leichtbackstein | Brique de terre cuite légère | Capo 365 T6 | Capo 365 T6 | 102 | Gasser Ceramic, Ziegelei Rapperswil |  | 450-550 |  | 0.061 | 0.063 | 0.28 | 1000 | 6 | 4 | 365 | 247 | 249 | DM |  | X | 2027-12-31 | Füllung Mineralwolle | Remplissage laine minérale
51 | 25101012 | Leichtbackstein | Brique de terre cuite légère | Capo 425 P7 | Capo 425 P7 | 102 | Gasser Ceramic, Ziegelei Rapperswil |  | 550-650 |  | 0.071 | 0.075 | 0.28 | 1000 | 6 | 4 | 425 | 247 | 249 | DM |  | X | 2027-12-31 | Füllung Mineralwolle | Remplissage laine minérale
51 | 24111011 | Leichtbackstein | Brique de terre cuite légère | Capo 425 T6 | Capo 425 T6 | 102 | Gasser Ceramic, Ziegelei Rapperswil |  | 500-600 |  | 0.062 | 0.064 | 0.28 | 1000 | 6 | 4 | 425 | 247 | 249 | DM |  | X | 2027-06-30 | Füllung Mineralwolle | Remplissage laine minérale
51 | 24111012 | Leichtbackstein | Brique de terre cuite légère | Capo 425 Lana | Capo 425 Lana | 102 | Gasser Ceramic, Ziegelei Rapperswil |  | 500-600 |  | 0.065 | 0.067 | 0.28 | 1000 | 6 | 4 | 425 | 247 | 249 | DM |  | X | 2027-06-30 | Füllung Schafwolle | Remplissage laine de mouton
51 | 24011011 | Leichtbackstein | Brique de terre cuite légère | Capo 490 | Capo 490 | 102 | Gasser Ceramic, Ziegelei Rapperswil |  | 550-650 |  | 0.082 | 0.085 | 0.28 | 1000 | 6 | 4 | 490 | 247 | 249 | DM |  | X | 2026-06-30 | Füllung Mineralwolle | remplissage laine minérale
51 | 25121021 | Leichtbackstein | Brique de terre cuite légère | Imbrex Z7 | Imbrex Z7 | 207 | Kubrix AG |  | 480-580 |  | 0.066 | 0.069 | 0.28 | 1000 | 6 | 4 | 365 | 247 | 238 | LM |  | X | 2027-12-31 | unverfüllt | non rempli
51 | 25121022 | Leichtbackstein | Brique de terre cuite légère | Imbrex Z7 | Imbrex Z7 | 207 | Kubrix AG |  | 480-580 |  | 0.066 | 0.069 | 0.28 | 1000 | 6 | 4 | 425 | 247 | 238 | LM |  | X | 2027-12-31 | unverfüllt | non rempli
51 | 25121023 | Leichtbackstein | Brique de terre cuite légère | Imbrex Z7 | Imbrex Z7 | 207 | Kubrix AG |  | 480-580 |  | 0.066 | 0.069 | 0.28 | 1000 | 6 | 4 | 490 | 247 | 238 | LM |  | X | 2027-12-31 | unverfüllt | non rempli
51 | 26011011 | Leichtbackstein | Brique de terre cuite légère | Thermoplan Planziegel MZ 60 Fibracor | Thermoplan Planziegel MZ 60 Fibracor | 207 | Kubrix AG |  | 445-550 |  | 0.058 | 0.06 | 0.28 | 1000 | 6 | 4 | 300 | 247 | 249 | DM |  | X | 2027-12-31 | Füllung Mineralwolle | remplissage laine minérale
51 | 26011012 | Leichtbackstein | Brique de terre cuite légère | Thermoplan Planziegel MZ 60 Fibracor | Thermoplan Planziegel MZ 60 Fibracor | 207 | Kubrix AG |  | 445-550 |  | 0.058 | 0.06 | 0.28 | 1000 | 6 | 4 | 365 | 247 | 249 | DM |  | X | 2027-12-31 | Füllung Mineralwolle | remplissage laine minérale
51 | 26011013 | Leichtbackstein | Brique de terre cuite légère | Thermoplan Planziegel MZ 60 Fibracor | Thermoplan Planziegel MZ 60 Fibracor | 207 | Kubrix AG |  | 445-550 |  | 0.058 | 0.06 | 0.28 | 1000 | 6 | 4 | 425 | 247 | 249 | DM |  | X | 2027-12-31 | Füllung Mineralwolle | remplissage laine minérale
51 | 26011014 | Leichtbackstein | Brique de terre cuite légère | Thermoplan Planziegel MZ 60 Fibracor | Thermoplan Planziegel MZ 60 Fibracor | 207 | Kubrix AG |  | 445-550 |  | 0.058 | 0.06 | 0.28 | 1000 | 6 | 4 | 490 | 247 | 249 | DM |  | X | 2027-12-31 | Füllung Mineralwolle | remplissage laine minérale
51 | 26011021 | Leichtbackstein | Brique de terre cuite légère | Unipor Coriso Planziegel | Unipor Coriso Planziegel | 207 | Kubrix AG |  | 580 |  | 0.067 | 0.07 | 0.28 | 1000 | 6 | 4 | 365 | 247 | 249 | DM |  | X | 2027-12-31 | Füllung Mineralgranulat | remplissage granulés minéraux
51 | 26011022 | Leichtbackstein | Brique de terre cuite légère | Unipor Coriso Planziegel | Unipor Coriso Planziegel | 207 | Kubrix AG |  | 580 |  | 0.067 | 0.07 | 0.28 | 1000 | 6 | 4 | 425 | 247 | 249 | DM |  | X | 2027-12-31 | Füllung Mineralgranulat | remplissage granulés minéraux
51 | 26011023 | Leichtbackstein | Brique de terre cuite légère | Unipor Coriso Planziegel | Unipor Coriso Planziegel | 207 | Kubrix AG |  | 580 |  | 0.067 | 0.07 | 0.28 | 1000 | 6 | 4 | 490 | 247 | 249 | DM |  | X | 2027-12-31 | Füllung Mineralgranulat | remplissage granulés minéraux
51 | 26071011 | Leichtbackstein | Brique de terre cuite légère | Porotherm T8 | Porotherm T8 | 96 | Zürcher Ziegeleien AG |  | 600 |  | 0.076 | 0.08 | 0.28 | 1000 | 6 | 4 | 300 | 248 | 249 | DM |  |  | 2028-12-31 | Füllung hydrophobiertes Perlit | Remplissage perlite hydrophobe
51 | 26071012 | Leichtbackstein | Brique de terre cuite légère | Porotherm T8 | Porotherm T8 | 96 | Zürcher Ziegeleien AG |  | 600 |  | 0.076 | 0.08 | 0.28 | 1000 | 6 | 4 | 365 | 248 | 249 | DM |  |  | 2028-12-31 | Füllung hydrophobiertes Perlit | Remplissage perlite hydrophobe
51 | 26071013 | Leichtbackstein | Brique de terre cuite légère | Porotherm T8 | Porotherm T8 | 96 | Zürcher Ziegeleien AG |  | 600 |  | 0.076 | 0.08 | 0.28 | 1000 | 6 | 4 | 425 | 248 | 249 | DM |  |  | 2028-12-31 | Füllung hydrophobiertes Perlit | Remplissage perlite hydrophobe
51 | 26071021 | Leichtbackstein | Brique de terre cuite légère | Porotherm S8 | Porotherm S8 | 96 | Zürcher Ziegeleien AG |  | 675 |  | 0.076 | 0.08 | 0.28 | 1000 | 6 | 4 | 365 | 248 | 249 | DM |  |  | 2028-12-31 | Füllung hydrophobiertes Perlit | Remplissage perlite hydrophobe
51 | 26071022 | Leichtbackstein | Brique de terre cuite légère | Porotherm S8 | Porotherm S8 | 96 | Zürcher Ziegeleien AG |  | 675 |  | 0.076 | 0.08 | 0.28 | 1000 | 6 | 4 | 425 | 248 | 249 | DM |  |  | 2028-12-31 | Füllung hydrophobiertes Perlit | Remplissage perlite hydrophobe
51 | 26071023 | Leichtbackstein | Brique de terre cuite légère | Porotherm S8 | Porotherm S8 | 96 | Zürcher Ziegeleien AG |  | 675 |  | 0.076 | 0.08 | 0.28 | 1000 | 6 | 4 | 490 | 248 | 249 | DM |  |  | 2028-12-31 | Füllung hydrophobiertes Perlit | Remplissage perlite hydrophobe
51 | 26071031 | Leichtbackstein | Brique de terre cuite légère | Porotherm T7 | Porotherm T7 | 96 | Zürcher Ziegeleien AG |  | 550 |  | 0.067 | 0.07 | 0.28 | 1000 | 6 | 4 | 365 | 248 | 249 | DM |  |  | 2028-12-31 | Füllung hydrophobiertes Perlit | Remplissage perlite hydrophobe
51 | 26071032 | Leichtbackstein | Brique de terre cuite légère | Porotherm T7 | Porotherm T7 | 96 | Zürcher Ziegeleien AG |  | 550 |  | 0.067 | 0.07 | 0.28 | 1000 | 6 | 4 | 425 | 248 | 249 | DM |  |  | 2028-12-31 | Füllung hydrophobiertes Perlit | Remplissage perlite hydrophobe
51 | 25080011 | Leichtbackstein | Brique de terre cuite légère | Porotherm FZ7 | Porotherm FZ7 | 96 | Zürcher Ziegeleien AG |  | 580 |  | 0.066 | 0.07 | 0.28 | 1000 | 6 | 4 | 365 | 248 | 249 | DM |  | X | 2027-12-31 | Füllung Mineralwolle | Remplissage laine minérale
51 | 25080012 | Leichtbackstein | Brique de terre cuite légère | Porotherm FZ7 | Porotherm FZ7 | 96 | Zürcher Ziegeleien AG |  | 580 |  | 0.066 | 0.07 | 0.28 | 1000 | 6 | 4 | 425 | 248 | 249 | DM |  | X | 2027-12-31 | Füllung Mineralwolle | Remplissage laine minérale
51 | 25041011 | Leichtbackstein | Brique de terre cuite légère | Porotherm S7 | Porotherm S7 | 96 | Zürcher Ziegeleien AG |  | 610 |  | 0.065 | 0.069 | 0.28 | 1000 | 6 | 4 | 365 | 248 | 249 | DM |  | X | 2027-06-30 | Füllung hydrophobiertes Perlit | Remplissage perlite hydrophobe
51 | 25041012 | Leichtbackstein | Brique de terre cuite légère | Porotherm S7 | Porotherm S7 | 96 | Zürcher Ziegeleien AG |  | 610 |  | 0.065 | 0.069 | 0.28 | 1000 | 6 | 4 | 425 | 248 | 249 | DM |  | X | 2027-06-30 | Füllung hydrophobiertes Perlit | Remplissage perlite hydrophobe
|  | Porenbetonstein | Aggloméré de béton cellulaire | [17 empty] | X
42 | 25121011 | Porenbeton | Béton cellulaire | Thermobloc 08 | Thermobloc 08 | 77 | Xella Porenbeton Schweiz AG |  | 330 |  | 0.076 | 0.08 |  |  |  |  | 250-500 | diverse | diverse | DM |  | X | 2028-06-30
|  | Backstein | Brique de terre cuite
|  | Spezialstein | Pierre spéciale
66 | 25021021 | Hanfkalkstein | Brique de chanvre et de chaux | Blocco ambiente | Blocco ambiente | 217 | Structura C GmbH |  | 310 |  | 0.048 | 0.054 |  |  |  |  | 400 | 500 | 200 | MB60 |  | X | 2027-06-30 | Baustein aus Nutzhanf und Kalk | Brique de chanvre et de chaux
|  | Mörtel | Mortier

## allg.Kennwerte–Caractérist.gén
Datenstand / État des dates 2018-03-02
Stoffgruppe Nr. Groupe de matériaux no | ID | Stoffgruppe | Groupe de matériaux | Stoffgruppe, Anwendung | Groupe de matériaux, application | Rohdichte / Masse volumique | Rohdichte / Masse volumique | Wärme-leitfähigkeit / Conductivité thermique | spez. Wärme-speicher-fähigkeit / Capacité thermique massique | spez. Wärme-speicher-fähigkeit / Capacité thermique massique | Wasserdampf-Diffusions-widerstandszahl / Facteur de résistance à la vapeur d'eau | Wasserdampf-Diffusions-widerstandszahl / Facteur de résistance à la vapeur d'eau | EN ISO 10456 Tab. 3.. | EN ISO 10456 Tab. 4.. | SN EN 1745:2020 Anh A. | SN EN 12524 Tab. NA.1. | SIA 279:2018 Tab. 1 | Baustoffkennwerte SIA | Bemerkungen | Remarques
[6 empty] | r | r | l | Cp | Cp | m | m
[6 empty] | kg/m3 | kg/m3 | W/mK | Wh/kgK | J/kgK | – | –
[6 empty] | Bereich (informativ) | Rechenwert |  |  |  | trocken / sec | feucht / humide
1 | 1.1 | Asphalt | Asphalte | Asphalt | Asphalte |  | 2100 | 0.7 | 0.2777778 | 1000 | 50000 | 50000 | X
2 | 2.1 | Bitumen | Bitume | Bitumen als Stoff | Bitume pur |  | 1050 | 0.17 | 0.2777778 | 1000 | 50000 | 50000 | X
2 | 2.2 | Bitumen | Bitume | Bitumen als Membran / Bahn | Bitume feutre / feuille |  | 1100 | 0.23 | 0.2777778 | 1000 | 50000 | 50000 | X
3 | 3.01 | Beton | Béton | Beton armiert mit 1% Stahl | Béton armé (avec 1% d'acier) |  | 2300 | 2.3 | 0.2777778 | 1000 | 130 | 80 | X | [5 empty] | Rohdichte als Trockenrohdichte | masse volumique comme masse volumique apparente sèche
3 | 3.02 | Beton | Béton | Beton armiert mit 2% Stahl | Béton armé (avec 2% d'acier) |  | 2400 | 2.5 | 0.2777778 | 1000 | 130 | 80 | X | [5 empty] | Rohdichte als Trockenrohdichte | masse volumique comme masse volumique apparente sèche
3 | 3.03 | Beton | Béton | Beton, Rohdichte 1800 kg/m3 | Béton, densité 1800 kg/m3 |  | 1800 | 1.15 | 0.2777778 | 1000 | 100 | 60 | X | [5 empty] | Rohdichte als Trockenrohdichte | masse volumique comme masse volumique apparente sèche
3 | 3.04 | Beton | Béton | Beton, Rohdichte 2000 kg/m3 | Béton, densité 2000 kg/m3 |  | 2000 | 1.35 | 0.2777778 | 1000 | 100 | 60 | X | [5 empty] | Rohdichte als Trockenrohdichte | masse volumique comme masse volumique apparente sèche
3 | 3.05 | Beton | Béton | Beton, Rohdichte 2200 kg/m3 | Béton, densité 2200 kg/m3 |  | 2200 | 1.65 | 0.2777778 | 1000 | 120 | 70 | X | [5 empty] | Rohdichte als Trockenrohdichte | masse volumique comme masse volumique apparente sèche
3 | 3.06 | Beton | Béton | Beton, Rohdichte 2400 kg/m3 | Béton, densité 2400 kg/m3 |  | 2400 | 2 | 0.2777778 | 1000 | 130 | 80 | X | [5 empty] | Rohdichte als Trockenrohdichte | masse volumique comme masse volumique apparente sèche
3 | 3.07 | Beton | Béton | Beton mit Leichtzuschlägen | Béton avec granulats légers | 1000 | 1000 | 0.3 | 0.2777778 | 1000 | 15 | 10
3 | 3.08 | Beton | Béton | Beton mit Leichtzuschlägen | Béton avec granulats légers | 1250 | 1250 | 0.5 | 0.2777778 | 1000 | 15 | 10
3 | 3.09 | Beton | Béton | Beton mit Leichtzuschlägen | Béton avec granulats légers | 1500 | 1500 | 0.7 | 0.2777778 | 1000 | 15 | 10
3 | 3.1 | Beton | Béton | Beton mit Leichtzuschlägen | Béton avec granulats légers | 1700 | 1700 | 1 | 0.2777778 | 1000 | 15 | 10
4 | 4.01 | Fussbodenbeläge | Revêtements de sol | Fussbodenbelag Gummi | Revêtements de sol, caoutchouc |  | 1200 | 0.17 | 0.3888889 | 1400 | 10000 | 10000 | X
4 | 4.02 | Fussbodenbeläge | Revêtements de sol | Fussbodenbelag Kunststoff | Revêtements de sol, plastique |  | 1700 | 0.25 | 0.3888889 | 1400 | 10000 | 10000 | X
4 | 4.03 | Fussbodenbeläge | Revêtements de sol | Fussbodenbelag Unterlagen, poröser Gummi oder Kunststoff | Revêtements de sol, sous-couche, caoutchouc-mousse ou plastique cellulaire |  | 270 | 0.1 | 0.3888889 | 1400 | 10000 | 10000 | X
4 | 4.04 | Fussbodenbeläge | Revêtements de sol | Fussbodenbelag Filzunterlage | Revêtements de sol, sous-couche, feutre |  | 120 | 0.05 | 0.3611111 | 1300 | 20 | 15 | X
4 | 4.05 | Fussbodenbeläge | Revêtements de sol | Fussbodenbelag Wollunterlage | Revêtements de sol, sous-couche, laine |  | 200 | 0.06 | 0.3611111 | 1300 | 20 | 15 | X
4 | 4.06 | Fussbodenbeläge | Revêtements de sol | Fussbodenbelag Korkunterlage | Revêtements de sol, sous-couche, liège | < 200 | 150 | 0.05 | 0.4166667 | 1500 | 20 | 10 | X
4 | 4.07 | Fussbodenbeläge | Revêtements de sol | Fussbodenbelag Korkfliesen | Revêtements de sol, plaques de liège | > 400 | 500 | 0.065 | 0.4166667 | 1500 | 40 | 20 | X
4 | 4.08 | Fussbodenbeläge | Revêtements de sol | Fussbodenbelag Teppich/Teppichböden | Revêtements de sol, tapis / revêtement textile |  | 200 | 0.06 | 0.3611111 | 1300 | 5 | 5 | X
4 | 4.09 | Fussbodenbeläge | Revêtements de sol | Fussbodenbelag Linoleum | Revêtements de sol, linoléum |  | 1200 | 0.17 | 0.3888889 | 1400 | 1000 | 800 | X
5 | 5.01 | Gase | Gaz | Luft | Air |  | 1.23 | 0.025 | 0.28 | 1008 | 1 | 1 | X
5 | 5.02 | Gase | Gaz | Kohlendioxid | Dioxyde de carbone |  | 1.95 | 0.014 | 0.2277778 | 820 | 1 | 1 | X
5 | 5.03 | Gase | Gaz | Argon | Argon |  | 1.7 | 0.017 | 0.1441667 | 519 | 1 | 1 | X
5 | 5.04 | Gase | Gaz | Schwefelhexafluorid | Hexafluorure de soufre |  | 6.36 | 0.013 | 0.1705556 | 614 | 1 | 1 | X
5 | 5.05 | Gase | Gaz | Krypton | Krypton |  | 3.56 | 0.009 | 0.06805556 | 245 | 1 | 1 | X
5 | 5.06 | Gase | Gaz | Xenon | Xénon |  | 5.68 | 0.0054 | 0.04444444 | 160 | 1 | 1 | X
6 | 6.01 | Glas | Verre | Natronglas (inkl. Floatglas) | Verre sodo-calcique (y c. ”verre flotté”) |  | 2500 | 1 | 0.2083333 | 750 | ∞ | ∞ | X
6 | 6.02 | Glas | Verre | Quarzglas | Quartz |  | 2200 | 1.4 | 0.2083333 | 750 | ∞ | ∞ | X
6 | 6.03 | Glas | Verre | Glasmosaik | Pâte de verre |  | 2000 | 1.2 | 0.2083333 | 750 | ∞ | ∞ | X
7 | 7.01 | Wasser | Eau | Eis bei -10°C | Glace à -10 °C |  | 920 | 2.3 | 0.5555556 | 2000 |  |  | X
7 | 7.02 | Wasser | Eau | Eis bei 0°C | Glace à 0 °C |  | 900 | 2.2 | 0.5555556 | 2000 |  |  | X
7 | 7.03 | Wasser | Eau | Schnee frisch gefallen (< 30 mm) | Neige fraichement tombée (< 30 mm) |  | 100 | 0.05 | 0.5555556 | 2000 |  |  | X
7 | 7.04 | Wasser | Eau | Neuschnee, weich (30-70 mm) | Neige souple (30-70 mm) |  | 200 | 0.12 | 0.5555556 | 2000 |  |  | X
7 | 7.05 | Wasser | Eau | Schnee leicht verharscht (70-100 mm) | Neige légèrement comprimée (70-100 mm) |  | 300 | 0.23 | 0.5555556 | 2000 |  |  | X
7 | 7.06 | Wasser | Eau | Schnee verharscht (< 200 mm) | Neige compactée (< 200 mm) |  | 500 | 0.6 | 0.5555556 | 2000 |  |  | X
7 | 7.07 | Wasser | Eau | Wasser bei 10°C | Eau à 10°C |  | 1000 | 0.6 | 1.163889 | 4190 |  |  | X
7 | 7.08 | Wasser | Eau | Wasser bei 40°C | Eau à 40°C |  | 990 | 0.63 | 1.163889 | 4190 |  |  | X
7 | 7.09 | Wasser | Eau | Wasser bei 80°C | Eau à 80°C |  | 970 | 0.67 | 1.163889 | 4190 |  |  | X
8 | 8.01 | Metalle | Métaux | Aluminiumlegierungen | Alliages d’aluminium |  | 2800 | 160 | 0.2444444 | 880 | ∞ | ∞ | X
8 | 8.02 | Metalle | Métaux | Bronze | Bronze |  | 8700 | 65 | 0.1055556 | 380 | ∞ | ∞ | X
8 | 8.03 | Metalle | Métaux | Messing | Laiton |  | 8400 | 120 | 0.1055556 | 380 | ∞ | ∞ | X
8 | 8.04 | Metalle | Métaux | Kupfer | Cuivre |  | 8900 | 380 | 0.1055556 | 380 | ∞ | ∞ | X
8 | 8.05 | Metalle | Métaux | Gusseisen | Fer, fonte |  | 7500 | 50 | 0.125 | 450 | ∞ | ∞ | X
8 | 8.06 | Metalle | Métaux | Blei | Plomb |  | 11300 | 35 | 0.03611111 | 130 | ∞ | ∞ | X
8 | 8.07 | Metalle | Métaux | Stahl | Acier |  | 7800 | 50 | 0.125 | 450 | ∞ | ∞ | X
8 | 8.08 | Metalle | Métaux | Nichtrostender Stahl, austenitisch oder austenitisch-ferritisch | Acier inoxydable, austénitique ou austénitique-ferritique |  | 7900 | 17 | 0.1388889 | 500 | ∞ | ∞ | X
8 | 8.09 | Metalle | Métaux | Nichtrostender Stahl, ferritisch oder martensitisch | Acier inoxydable, ferritique ou martensitique |  | 7900 | 30 | 0.1277778 | 460 | ∞ | ∞ | X
8 | 8.1 | Metalle | Métaux | Zink | Zinc |  | 7200 | 110 | 0.1055556 | 380 | ∞ | ∞ | X
9 | 9.01 | Massive Kunststoffe | Plastiques, pleins | Acrylkunststoffe | Acryliques |  | 1050 | 0.2 | 0.4166667 | 1500 | 10000 | 10000 | X
9 | 9.02 | Massive Kunststoffe | Plastiques, pleins | Polycarbonate | Polycarbonates |  | 1200 | 0.2 | 0.3333333 | 1200 | 5000 | 5000 | X
9 | 9.03 | Massive Kunststoffe | Plastiques, pleins | Polytetrafluorethylenkunststoffe (PTFE) | Polytétrafluoréthylène (PTFE) |  | 2200 | 0.25 | 0.2777778 | 1000 | 10000 | 10000 | X
9 | 9.04 | Massive Kunststoffe | Plastiques, pleins | Polyvinylchlorid (PVC) | Chlorure de polyvinyle (PVC) |  | 1390 | 0.17 | 0.25 | 900 | 50000 | 50000 | X
9 | 9.05 | Massive Kunststoffe | Plastiques, pleins | Polymethylmethakrylat (PMMA) | Polyméthylméthacrylate (PMMA) |  | 1180 | 0.18 | 0.4166667 | 1500 | 50000 | 50000 | X
9 | 9.06 | Massive Kunststoffe | Plastiques, pleins | Polyacetatkunststoffe | Polyacétate |  | 1410 | 0.3 | 0.3888889 | 1400 | 100000 | 100000 | X
9 | 9.07 | Massive Kunststoffe | Plastiques, pleins | Polyamid (Nylon ) | Polyamide (nylon ) |  | 1150 | 0.25 | 0.4444444 | 1600 | 50000 | 50000 | X
9 | 9.08 | Massive Kunststoffe | Plastiques, pleins | Polyamid 6.6 mit 25% Glasfasern | Polyamide 6.6 avec 25% de fibre de verre |  | 1450 | 0.3 | 0.4444444 | 1600 | 50000 | 50000 | X
9 | 9.09 | Massive Kunststoffe | Plastiques, pleins | Polyethylen; hohe Rohdichte | Polyéthylène /polythène, haute densité |  | 980 | 0.5 | 0.5 | 1800 | 100000 | 100000 | X
9 | 9.1 | Massive Kunststoffe | Plastiques, pleins | Polyethylen; niedrige Rohdichte | Polyéthylène/polythène, basse densité |  | 920 | 0.33 | 0.6111111 | 2200 | 100000 | 100000 | X
9 | 9.11 | Massive Kunststoffe | Plastiques, pleins | Polystyrol | Polystyrène |  | 1050 | 0.16 | 0.3611111 | 1300 | 100000 | 100000 | X
9 | 9.12 | Massive Kunststoffe | Plastiques, pleins | Polypropylen | Polypropylène |  | 910 | 0.22 | 0.5 | 1800 | 10000 | 10000 | X
9 | 9.13 | Massive Kunststoffe | Plastiques, pleins | Polypropylen mit 25% Glasfasern | Polypropylène avec 25% de fibre de verre |  | 1200 | 0.25 | 0.5 | 1800 | 10000 | 10000 | X
9 | 9.14 | Massive Kunststoffe | Plastiques, pleins | Polyurethan (PU) | Polyuréthane (PU) |  | 1200 | 0.25 | 0.5 | 1800 | 6000 | 6000 | X
9 | 9.15 | Massive Kunststoffe | Plastiques, pleins | Epoxydharz | Résine époxy |  | 1200 | 0.2 | 0.3888889 | 1400 | 10000 | 10000 | X
9 | 9.16 | Massive Kunststoffe | Plastiques, pleins | Phenolharz | Résine phénolique |  | 1300 | 0.3 | 0.4722222 | 1700 | 100000 | 100000 | X
9 | 9.17 | Massive Kunststoffe | Plastiques, pleins | Polyesterharz | Résine polyester |  | 1400 | 0.19 | 0.3333333 | 1200 | 10000 | 10000 | X
10 | 10.01 | Gummi | Caoutchouc | Naturkautschuk | Caoutchouc naturel |  | 910 | 0.13 | 0.3055556 | 1100 | 10000 | 10000 | X
10 | 10.02 | Gummi | Caoutchouc | Neopren (Polychloropren) | Néoprène (polychloroprène) |  | 1240 | 0.23 | 0.5944444 | 2140 | 10000 | 10000 | X
10 | 10.03 | Gummi | Caoutchouc | Butylkautschuk, (Isobuten-Kautschuk), hart/heiss geschmolzen | Butyl, (isobutène), plein/coulé à chaud |  | 1200 | 0.24 | 0.3888889 | 1400 | 200000 | 200000 | X
10 | 10.04 | Gummi | Caoutchouc | Schaumgummi | Caoutchouc-mousse | 60-80 | 70 | 0.06 | 0.4166667 | 1500 | 7000 | 7000 | X
10 | 10.05 | Gummi | Caoutchouc | Hartgummi (Ebonit), hart | Caoutchouc dur (ébonite), plein |  | 1200 | 0.17 | 0.3888889 | 1400 | ∞ | ∞ | X
10 | 10.06 | Gummi | Caoutchouc | Ethylen-Propylendien, Monomer (EPDM) | Éthylène propylène diène monomère (EPDM) |  | 1150 | 0.25 | 0.2777778 | 1000 | 6000 | 6000 | X
10 | 10.07 | Gummi | Caoutchouc | Polyisobutylenkautschuk | Polyisobutylène |  | 930 | 0.2 | 0.3055556 | 1100 | 10000 | 10000 | X
10 | 10.08 | Gummi | Caoutchouc | Polysulfid | Polysulfure |  | 1700 | 0.4 | 0.2777778 | 1000 | 10000 | 10000 | X
10 | 10.09 | Gummi | Caoutchouc | Butadien | Butadiène |  | 980 | 0.25 | 0.2777778 | 1000 | 100000 | 100000 | X
11 | 11.01 | Dichtungsstoffe, Dichtungen und wärmetechnische Trennungen | Matériaux pour joints, étanchéité et coupure thermique | Silicagel (Trockenmittel) | Silicagel (dessicatif) |  | 720 | 0.13 | 0.2777778 | 1000 | ∞ | ∞ | X
11 | 11.02 | Dichtungsstoffe, Dichtungen und wärmetechnische Trennungen | Matériaux pour joints, étanchéité et coupure thermique | Silicon ohne Füllstoff | Silicone, pure |  | 1200 | 0.35 | 0.2777778 | 1000 | 5000 | 5000 | X
11 | 11.03 | Dichtungsstoffe, Dichtungen und wärmetechnische Trennungen | Matériaux pour joints, étanchéité et coupure thermique | Silicon mit Füllstoffen | Silicone, mastic |  | 1450 | 0.5 | 0.2777778 | 1000 | 5000 | 5000 | X
11 | 11.04 | Dichtungsstoffe, Dichtungen und wärmetechnische Trennungen | Matériaux pour joints, étanchéité et coupure thermique | Siliconschaum | Mousse de silicone |  | 750 | 0.12 | 0.2777778 | 1000 | 10000 | 10000 | X
11 | 11.05 | Dichtungsstoffe, Dichtungen und wärmetechnische Trennungen | Matériaux pour joints, étanchéité et coupure thermique | Urethan-/Polyurethanschaum (als wärmetechnische Trennung) | Uréthane/polyuréthane (coupure thermique) |  | 1300 | 0.21 | 0.5 | 1800 | 60 | 60 | X
11 | 11.06 | Dichtungsstoffe, Dichtungen und wärmetechnische Trennungen | Matériaux pour joints, étanchéité et coupure thermique | Weichpolyvinylchlorid (PVC-P) mit 40% Weichmacher | Polychlorure de vinyle (PVC) souple, avec 40% de plastifiant |  | 1200 | 0.14 | 0.2777778 | 1000 | 100000 | 100000 | X
11 | 11.07 | Dichtungsstoffe, Dichtungen und wärmetechnische Trennungen | Matériaux pour joints, étanchéité et coupure thermique | Elastomerschaum, flexibel | Mousse élastomère, souple | 60-80 | 70 | 0.05 | 0.4166667 | 1500 | 10000 | 10000 | X
11 | 11.08 | Dichtungsstoffe, Dichtungen und wärmetechnische Trennungen | Matériaux pour joints, étanchéité et coupure thermique | Polyurethanschaum (PU) | Mousse de polyuréthane (PU) |  | 70 | 0.05 | 0.4166667 | 1500 | 60 | 60 | X
11 | 11.09 | Dichtungsstoffe, Dichtungen und wärmetechnische Trennungen | Matériaux pour joints, étanchéité et coupure thermique | Polyethylenschaum | Mousse de polyéthylène |  | 70 | 0.05 | 0.6388889 | 2300 | 100 | 100 | X
12 | 12.01 | Gips | Plâtre | Gips 600 kg/m3 | Plâtre 600 kg/m3 |  | 600 | 0.18 | 0.2777778 | 1000 | 10 | 4 | X
12 | 12.02 | Gips | Plâtre | Gips 900 kg/m3 | Plâtre, 900 kg/m3 |  | 900 | 0.3 | 0.2777778 | 1000 | 10 | 4 | X
12 | 12.03 | Gips | Plâtre | Gips 1200 kg/m3 | Plâtre, 1200 kg/m3 |  | 1200 | 0.43 | 0.2777778 | 1000 | 10 | 4 | X
12 | 12.04 | Gips | Plâtre | Gips 1500 kg/m3 | Plâtre, 1500 kg/m3 |  | 1500 | 0.56 | 0.2777778 | 1000 | 10 | 4 | X
12 | 12.05 | Gips | Plâtre | Gipskartonplatte (Gipsplatte) | Plaque de plâtre |  | 700 | 0.21 | 0.2777778 | 1000 | 10 | 4 | X
12 | 12.06 | Gips | Plâtre | Gipskartonplatte (Gipsplatte) | Plaque de plâtre |  | 900 | 0.25 | 0.2777778 | 1000 | 10 | 4 | X | [5 empty] | Die Wärmeleitfähigkeit schliesst den Einfluss der Papierdeckschichten ein. | La conductivité thermique inclut l'influence des couvertures en papier.
13 | 13.01 | Putze und Mörtel | Enduits, crépis, mortiers | Gipsdämmputz | Enduit isolant au plâtre |  | 600 | 0.18 | 0.2777778 | 1000 | 10 | 6 | X
13 | 13.02 | Putze und Mörtel | Enduits, crépis, mortiers | Gipsputz 1000 kg/m3 | Enduit plâtre 1000 kg/m3 |  | 1000 | 0.4 | 0.2777778 | 1000 | 10 | 6 | X
13 | 13.03 | Putze und Mörtel | Enduits, crépis, mortiers | Gipsputz 1300 kg/m3 | Enduit plâtre 1300 kg/m3 |  | 1300 | 0.57 | 0.2777778 | 1000 | 10 | 6 | X
13 | 13.04 | Putze und Mörtel | Enduits, crépis, mortiers | Mörtel, Gips, Sand | Enduit, plâtre et sable |  | 1600 | 0.8 | 0.2777778 | 1000 | 10 | 6 | X
13 | 13.05 | Putze und Mörtel | Enduits, crépis, mortiers | Mörtel, Kalk, Sand | Enduit, chaux et sable |  | 1600 | 0.8 | 0.2777778 | 1000 | 10 | 6 | X
13 | 13.06 | Putze und Mörtel | Enduits, crépis, mortiers | Mörtel, Zement, Sand | Enduit, ciment et sable |  | 1800 | 1 | 0.2777778 | 1000 | 10 | 6 | X
13 | 13.07 | Putze und Mörtel | Enduits, crépis, mortiers | Innenputz für normale Berechnungen | Enduit intérieur, pour calcul normal |  | 1400 | 0.47 | 0.2777778 | 1000 | 20 | 5 |  |  | X
13 | 13.08 | Putze und Mörtel | Enduits, crépis, mortiers | Aussenputz für normale Berechnungen | Enduit extérieur, pour calcul normal |  | 1800 | 0.86 | 0.2777778 | 1000 | 35 | 15 |  |  | X | X
13 | 13.09 | Putze und Mörtel | Enduits, crépis, mortiers | Wärmedämmputz aussen | Enduit isolant extérieur |  | 450 | 0.12 | 0.2777778 | 1000 | 20 | 5 |  |  | X | X
13 | 13.1 | Putze und Mörtel | Enduits, crépis, mortiers | Wärmedämmputz aussen | Enduit isolant extérieur |  | 300 | 0.09 | 0.2777778 | 1000 | 20 | 5 |  |  | X | X
13 | 13.11 | Putze und Mörtel | Enduits, crépis, mortiers | Kalkmörtel | Mortier de chaux |  | 1800 | 0.86 | 0.2777778 | 1000 | 35 | 15 |  |  | X | X
13 | 13.12 | Putze und Mörtel | Enduits, crépis, mortiers | Kalkzementmörtel | Mortier bâtard |  | 1900 | 0.96 | 0.2777778 | 1000 | 35 | 15 |  |  | X | X
13 | 13.13 | Putze und Mörtel | Enduits, crépis, mortiers | Zementmörtel | Mortier de ciment |  | 2200 | 1.4 | 0.2777778 | 1000 | 35 | 15 |  |  | X | X
13 | 13.14 | Putze und Mörtel | Enduits, crépis, mortiers | Leichtmörtel 450 kg/m3 | Mortier léger 450 kg/m3 |  | 450 | 0.16 | 0.2777778 | 1000 | 20 | 5 |  |  |  | X
13 | 13.15 | Putze und Mörtel | Enduits, crépis, mortiers | Leichtmörtel 600 kg/m3 | Mortier léger 600 kg/m3 |  | 600 | 0.21 | 0.2777778 | 1000 | 20 | 5 |  |  |  | X
13 | 13.16 | Putze und Mörtel | Enduits, crépis, mortiers | Leichtmörtel 900 kg/m3 | Mortier léger 900 kg/m3 |  | 900 | 0.32 | 0.2777778 | 1000 | 20 | 5 |  |  |  | X
13 | 13.17 | Putze und Mörtel | Enduits, crépis, mortiers | Leichtmörtel 1600 kg/m3 | Mortier léger 1600 kg/m3 |  | 1600 | 0.8 | 0.2777778 | 1000 | 35 | 15 |  |  |  | X
14 | 14.01 | Erdreich | Sols | Erdreich, Ton oder Schlick oder Schlamm | Sols, argile ou glaise | 1200-1800 | 1500 | 1.5 | 0.5833333 | 2100 | 50 | 50 | X
14 | 14.02 | Erdreich | Sols | Erdreich, Sand und Kies | Sols, sable et gravier | 1700-2200 | 2000 | 2 | 0.2916667 | 1050 | 50 | 50 | X
15 | 15.01 | Gestein | Pierre | Kristalliner Naturstein | Roche cristalline, naturelle |  | 2800 | 3.5 | 0.2777778 | 1000 | 10000 | 10000 | X
15 | 15.02 | Gestein | Pierre | Sediment-Naturstein | Roche sédimentaire, naturelle |  | 2600 | 2.3 | 0.2777778 | 1000 | 250 | 200 | X
15 | 15.03 | Gestein | Pierre | Leichter Sediment-Naturstein | Roche sédimentaire, naturelle, légère |  | 1500 | 0.85 | 0.2777778 | 1000 | 30 | 20 | X
15 | 15.04 | Gestein | Pierre | Poröses Gestein, z.B. Lava | Pierre naturelle, poreuse, par ex. lave |  | 1600 | 0.55 | 0.2777778 | 1000 | 20 | 15 | X
15 | 15.05 | Gestein | Pierre | Basalt | Basalte | 2700-3000 | 2850 | 3.5 | 0.2777778 | 1000 | 10000 | 10000 | X
15 | 15.06 | Gestein | Pierre | Gneis | Gneiss | 2400-2700 | 2550 | 3.5 | 0.2777778 | 1000 | 10000 | 10000 | X
15 | 15.07 | Gestein | Pierre | Granit | Granit | 2500-2700 | 2600 | 2.8 | 0.2777778 | 1000 | 10000 | 10000 | X
15 | 15.08 | Gestein | Pierre | Marmor | Marbre | w | 2800 | 3.5 | 0.2777778 | 1000 | 10000 | 10000 | X
15 | 15.09 | Gestein | Pierre | Schiefer | Ardoise | 2000-2800 | 2400 | 2.2 | 0.2777778 | 1000 | 1000 | 800 | X
15 | 15.1 | Gestein | Pierre | Kalkstein, extraweich | Calcaire, très tendre |  | 1600 | 0.85 | 0.2777778 | 1000 | 30 | 20 | X
15 | 15.11 | Gestein | Pierre | Kalkstein, weich | Calcaire, tendre |  | 1800 | 1.1 | 0.2777778 | 1000 | 40 | 25 | X
15 | 15.12 | Gestein | Pierre | Kalkstein, mittelhart | Calcaire, demi-dur |  | 2000 | 1.4 | 0.2777778 | 1000 | 50 | 40 | X
15 | 15.13 | Gestein | Pierre | Kalkstein, hart | Calcaire, dur |  | 2200 | 1.7 | 0.2777778 | 1000 | 200 | 150 | X
15 | 15.14 | Gestein | Pierre | Kalkstein, extrahart | Calcaire, très dur |  | 2600 | 2.3 | 0.2777778 | 1000 | 250 | 200 | X
15 | 15.15 | Gestein | Pierre | Sandstein (Quarzit) | Grès (silice) |  | 2600 | 2.3 | 0.2777778 | 1000 | 40 | 30 | X
15 | 15.16 | Gestein | Pierre | Naturbims | Ponce naturelle |  | 400 | 0.12 | 0.2777778 | 1000 | 8 | 6 | X
15 | 15.17 | Gestein | Pierre | Kunststein | Pierre artificielle |  | 1750 | 1.3 | 0.2777778 | 1000 | 50 | 40 | X
16 | 16.01 | Dachziegelsteine | Tuiles (toiture) | Dachziegel Ton | Tuiles (couverture), argile |  | 2000 | 1 | 0.2777778 | 1000 | 40 | 30 | X
16 | 16.02 | Dachziegelsteine | Tuiles (toiture) | Dachziegel Beton | Tuiles (couverture), béton |  | 2100 | 1.5 | 0.2777778 | 1000 | 100 | 60 | X
17 | 17.01 | Platten | Tuiles (autres) | Platte Keramik/Porzellan | Tuiles (autres), céramique/porcelaine |  | 2300 | 1.3 | 0.2333333 | 840 |  | ∞ | X
17 | 17.02 | Platten | Tuiles (autres) | Platte Kunststoff | Tuiles (autres), plastique |  | 1000 | 0.2 | 0.2777778 | 1000 | 10000 | 10000 | X
42 | 42.03 | Porenbetonstein | Éléments en béton cellulaire |  |  |  | 300 | 0.072 | 0.28 | 1000 | 10 | 5 |  |  | X
42 | 42.04 | Porenbetonstein | Éléments en béton cellulaire |  |  |  | 500 | 0.12 | 0.28 | 1000 | 10 | 5 |  |  | X
42 | 42.05 | Porenbetonstein | Éléments en béton cellulaire |  |  |  | 700 | 0.17 | 0.28 | 1000 | 10 | 5 |  |  | X
20 | 20.01 | Mauerwerk unverputzt | Maçonnerie, sans enduit ou crépi | Modulbackstein | brique de terre cuite modulaire |  | 1100 | 0.44 | 0.2777778 | 1000 | 6 | 4 |  |  | X
20 | 20.02 | Mauerwerk unverputzt | Maçonnerie, sans enduit ou crépi | Verband Modulbackstein; deklariert | brique de terre cuite modulaire, panneresses à joints intérieurs alternés, déclarée |  | 1100 | 0.37 | 0.2777778 | 1000 | 6 | 4 |  |  | X
20 | 20.03 | Mauerwerk unverputzt | Maçonnerie, sans enduit ou crépi | Leichtbackstein 780-850 kg/m3, deklariert | brique de terre cuite légère 780-850 kg/m3, déclarée | 780-850 | 800 | 0.12 | 0.2777778 | 1000 | 6 | 4 |  |  | X | X |  |  | nach spezifischer Herstellerdeklaration | selon déclaration du fabricant
20 | 20.04 | Mauerwerk unverputzt | Maçonnerie, sans enduit ou crépi | Leichtbackstein 680-750 kg/m3, deklariert | brique de terre cuite légère 80-750 kg/m3, déclarée | 680-750 | 700 | 0.11 | 0.2777778 | 1000 | 6 | 4 |  |  | X | X |  |  | nach spezifischer Herstellerdeklaration | selon déclaration du fabricant
20 | 20.05 | Mauerwerk unverputzt | Maçonnerie, sans enduit ou crépi | Leichtbackstein 620-680 kg/m3; deklariert | brique de terre cuite légère 620-680 kg/m3, déclarée | 620-680 | 650 | 0.1 | 0.2777778 | 1000 | 6 | 4 |  |  | X | X |  |  | nach spezifischer Herstellerdeklaration | selon déclaration du fabricant
20 | 20.06 | Mauerwerk unverputzt | Maçonnerie, sans enduit ou crépi | Verband Leichtbackstein (Optitherm) | brique de terre cuite légère, panneresses à joints intérieurs alternés (Optitherm) |  | 1200 | 0.165 | 0.2777778 | 1000 | 6 | 4 |  |  | X | X
20 | 20.07 | Mauerwerk unverputzt | Maçonnerie, sans enduit ou crépi | Verband Leichtbackstein (Optitop) | brique de terre cuite légère, panneresses à joints intérieurs alternés (Optitop) |  | 1150 | 0.12 | 0.2777778 | 1000 | 6 | 4 |  |  | X | X
20 | 20.08 | Mauerwerk unverputzt | Maçonnerie, sans enduit ou crépi | Isolierbackstein; deklariert | brique de terre cuite isolante |  | 1200 | 0.47 | 0.2777778 | 1000 | 6 | 4 |  |  | X | X
20 | 20.09 | Mauerwerk unverputzt | Maçonnerie, sans enduit ou crépi | Sichtbackstein; deklariert | brique de terre cuite pour parement |  | 1400 | 0.52 | 0.2777778 | 1000 | 8 | 6 |  |  | X | X
20 | 20.1 | Mauerwerk unverputzt | Maçonnerie, sans enduit ou crépi | Klinker, deklariert | brique clinker |  | 1800 | 1.8 | 0.2777778 | 1000 | 100 |  |  |  | X | X
20 | 20.11 | Mauerwerk unverputzt | Maçonnerie, sans enduit ou crépi | Vollbackstein | brique de terre cuite pleine |  | 1800 | 0.8 | 0.2777778 | 1000 | 10 | 8 |  |  | X | X
20 | 20.12 | Mauerwerk unverputzt | Maçonnerie, sans enduit ou crépi | Kaminstein | BTC pleine de cheminée |  | 1800 | 0.8 | 0.2777778 | 1000 | 10 | 8 |  |  | X | X
20 | 20.13 | Mauerwerk unverputzt | Maçonnerie, sans enduit ou crépi | Kalksandstein 1600 kg/m3 | Brique silico-calcaire 1600 kg/m3 |  | 1600 | 0.8 | 0.2777778 | 1000 | 25 | 10 |  |  | X | X
20 | 20.14 | Mauerwerk unverputzt | Maçonnerie, sans enduit ou crépi | Kalksandstein 1800 kg/m3 | Brique silico-calcaire 1800 kg/m3 |  | 1800 | 1 | 0.2777778 | 1000 | 25 | 10 |  |  | X | X
20 | 20.15 | Mauerwerk unverputzt | Maçonnerie, sans enduit ou crépi | Kalksandstein 2000 kg/m3 | Brique silico-calcaire 2000 kg/m3 |  | 2000 | 1.1 | 0.2777778 | 1000 | 25 | 10 |  |  | X | X
20 | 20.16 | Mauerwerk unverputzt | Maçonnerie, sans enduit ou crépi | Zementstein | Agglomérés pleins en ciment |  | 2000 | 1.1 | 0.2777778 | 1000 | 15 | 10 |  |  | X | X
20 | 20.17 | Mauerwerk unverputzt | Maçonnerie, sans enduit ou crépi | Zementblockstein | Agglomérés creux en ciment |  | 1200 | 0.7 | 0.2777778 | 1000 | 15 | 10 |  |  | X | X
20 | 20.18 | Mauerwerk unverputzt | Maçonnerie, sans enduit ou crépi | Porenbetonstein 300 kg/m3 | Béton cellulaire 300 kg/m3 |  | 300 | 0.1 | 0.2777778 | 1000 | 10 | 5 |  |  | X | X
20 | 20.19 | Mauerwerk unverputzt | Maçonnerie, sans enduit ou crépi | Porenbetonstein 400 kg/m3 | Béton cellulaire 400 kg/m3 |  | 400 | 0.13 | 0.2777778 | 1000 | 10 | 5 |  |  | X | X
20 | 20.2 | Mauerwerk unverputzt | Maçonnerie, sans enduit ou crépi | Porenbetonstein 500 kg/m3 | Béton cellulaire 500 kg/m3 |  | 500 | 0.16 | 0.2777778 | 1000 | 10 | 5 |  |  | X | X
20 | 20.21 | Mauerwerk unverputzt | Maçonnerie, sans enduit ou crépi | Porenbetonstein 600 kg/m3 | Béton cellulaire 600 kg/m3 |  | 600 | 0.19 | 0.2777778 | 1000 | 10 | 5 |  |  | X | X
21 | 21.01 | Luftschichten | Lames d'air | Wärmestrom horizontal, Dicke 5 mm | Flux de chaleur horizontal, épaisseur 5 mm |  | 1.23 | 0.045 | 0.28 | 1008 | 1 | 1 | [6 empty] | l aus EN ISO 6946:2007 berechnet | l calculé de EN ISO 6946:2007
21 | 21.02 | Luftschichten | Lames d'air | Wärmestrom horizontal, Dicke 7 mm | Flux de chaleur horizontal, épaisseur 7 mm |  | 1.23 | 0.054 | 0.28 | 1008 | 1 | 1 | [6 empty] | l aus EN ISO 6946:2007 berechnet | l calculé de EN ISO 6946:2007
21 | 21.03 | Luftschichten | Lames d'air | Wärmestrom horizontal, Dicke 10 mm | Flux de chaleur horizontal, épaisseur 10 mm |  | 1.23 | 0.067 | 0.28 | 1008 | 1 | 1 | [6 empty] | l aus EN ISO 6946:2007 berechnet | l calculé de EN ISO 6946:2007
21 | 21.04 | Luftschichten | Lames d'air | Wärmestrom horizontal, Dicke 15 mm | Flux de chaleur horizontal, épaisseur 15 mm |  | 1.23 | 0.088 | 0.28 | 1008 | 1 | 1 | [6 empty] | l aus EN ISO 6946:2007 berechnet | l calculé de EN ISO 6946:2007
21 | 21.05 | Luftschichten | Lames d'air | Wärmestrom horizontal, Dicke 25 mm | Flux de chaleur horizontal, épaisseur 25 mm |  | 1.23 | 0.139 | 0.28 | 1008 | 1 | 1 | [6 empty] | l aus EN ISO 6946:2007 berechnet | l calculé de EN ISO 6946:2007
21 | 21.06 | Luftschichten | Lames d'air | Wärmestrom horizontal, Dicke 50 mm | Flux de chaleur horizontal, épaisseur 50 mm |  | 1.23 | 0.278 | 0.28 | 1008 | 1 | 1 | [6 empty] | l aus EN ISO 6946:2007 berechnet | l calculé de EN ISO 6946:2007
21 | 21.07 | Luftschichten | Lames d'air | Wärmestrom horizontal, Dicke 100 mm | Flux de chaleur horizontal, épaisseur 100 mm |  | 1.23 | 0.556 | 0.28 | 1008 | 1 | 1 | [6 empty] | l aus EN ISO 6946:2007 berechnet | l calculé de EN ISO 6946:2007
21 | 21.08 | Luftschichten | Lames d'air | Wärmestrom horizontal, Dicke 300 mm | Flux de chaleur horizontal, épaisseur 300 mm |  | 1.23 | 1.667 | 0.28 | 1008 | 1 | 1 | [6 empty] | l aus EN ISO 6946:2007 berechnet | l calculé de EN ISO 6946:2007
21 | 21.09 | Luftschichten | Lames d'air | Wärmestrom aufwärts, Dicke 5 mm | Flux de chaleur ascendant, épaisseur 5 mm |  | 1.23 | 0.045 | 0.28 | 1008 | 1 | 1 | [6 empty] | l aus EN ISO 6946:2007 berechnet | l calculé de EN ISO 6946:2007
21 | 21.1 | Luftschichten | Lames d'air | Wärmestrom aufwärts, Dicke 7 mm | Flux de chaleur ascendant, épaisseur 7 mm |  | 1.23 | 0.054 | 0.28 | 1008 | 1 | 1 | [6 empty] | l aus EN ISO 6946:2007 berechnet | l calculé de EN ISO 6946:2007
21 | 21.11 | Luftschichten | Lames d'air | Wärmestrom aufwärts, Dicke 10 mm | Flux de chaleur ascendant, épaisseur 10 mm |  | 1.23 | 0.067 | 0.28 | 1008 | 1 | 1 | [6 empty] | l aus EN ISO 6946:2007 berechnet | l calculé de EN ISO 6946:2007
21 | 21.12 | Luftschichten | Lames d'air | Wärmestrom aufwärts, Dicke 15 mm | Flux de chaleur ascendant, épaisseur 15 mm |  | 1.23 | 0.094 | 0.28 | 1008 | 1 | 1 | [6 empty] | l aus EN ISO 6946:2007 berechnet | l calculé de EN ISO 6946:2007
21 | 21.13 | Luftschichten | Lames d'air | Wärmestrom aufwärts, Dicke 25 mm | Flux de chaleur ascendant, épaisseur 25 mm |  | 1.23 | 0.156 | 0.28 | 1008 | 1 | 1 | [6 empty] | l aus EN ISO 6946:2007 berechnet | l calculé de EN ISO 6946:2007
21 | 21.14 | Luftschichten | Lames d'air | Wärmestrom aufwärts, Dicke 50 mm | Flux de chaleur ascendant, épaisseur 50 mm |  | 1.23 | 0.313 | 0.28 | 1008 | 1 | 1 | [6 empty] | l aus EN ISO 6946:2007 berechnet | l calculé de EN ISO 6946:2007
21 | 21.15 | Luftschichten | Lames d'air | Wärmestrom aufwärts, Dicke 100 mm | Flux de chaleur ascendant, épaisseur 100 mm |  | 1.23 | 0.625 | 0.28 | 1008 | 1 | 1 | [6 empty] | l aus EN ISO 6946:2007 berechnet | l calculé de EN ISO 6946:2007
21 | 21.16 | Luftschichten | Lames d'air | Wärmestrom aufwärts, Dicke 300 mm | Flux de chaleur ascendant, épaisseur 300 mm |  | 1.23 | 1.875 | 0.28 | 1008 | 1 | 1 | [6 empty] | l aus EN ISO 6946:2007 berechnet | l calculé de EN ISO 6946:2007
21 | 21.17 | Luftschichten | Lames d'air | Wärmestrom abwärts, Dicke 5 mm | Flux de chaleur descendant, épaisseur 5 mm |  | 1.23 | 0.045 | 0.28 | 1008 | 1 | 1 | [6 empty] | l aus EN ISO 6946:2007 berechnet | l calculé de EN ISO 6946:2007
21 | 21.18 | Luftschichten | Lames d'air | Wärmestrom abwärts, Dicke 7 mm | Flux de chaleur descendant, épaisseur 7 mm |  | 1.23 | 0.054 | 0.28 | 1008 | 1 | 1 | [6 empty] | l aus EN ISO 6946:2007 berechnet | l calculé de EN ISO 6946:2007
21 | 21.19 | Luftschichten | Lames d'air | Wärmestrom abwärts, Dicke 10 mm | Flux de chaleur descendant, épaisseur 10 mm |  | 1.23 | 0.067 | 0.28 | 1008 | 1 | 1 | [6 empty] | l aus EN ISO 6946:2007 berechnet | l calculé de EN ISO 6946:2007
21 | 21.2 | Luftschichten | Lames d'air | Wärmestrom abwärts, Dicke 15 mm | Flux de chaleur descendant, épaisseur 15 mm |  | 1.23 | 0.088 | 0.28 | 1008 | 1 | 1 | [6 empty] | l aus EN ISO 6946:2007 berechnet | l calculé de EN ISO 6946:2007
21 | 21.21 | Luftschichten | Lames d'air | Wärmestrom abwärts, Dicke 25 mm | Flux de chaleur descendant, épaisseur 25 mm |  | 1.23 | 0.132 | 0.28 | 1008 | 1 | 1 | [6 empty] | l aus EN ISO 6946:2007 berechnet | l calculé de EN ISO 6946:2007
21 | 21.22 | Luftschichten | Lames d'air | Wärmestrom abwärts, Dicke 50 mm | Flux de chaleur descendant, épaisseur 50 mm |  | 1.23 | 0.238 | 0.28 | 1008 | 1 | 1 | [6 empty] | l aus EN ISO 6946:2007 berechnet | l calculé de EN ISO 6946:2007
21 | 21.23 | Luftschichten | Lames d'air | Wärmestrom abwärts, Dicke 100 mm | Flux de chaleur descendant, épaisseur 100 mm |  | 1.23 | 0.455 | 0.28 | 1008 | 1 | 1 | [6 empty] | l aus EN ISO 6946:2007 berechnet | l calculé de EN ISO 6946:2007
21 | 21.24 | Luftschichten | Lames d'air | Wärmestrom abwärts, Dicke 300 mm | Flux de chaleur descendant, épaisseur 300 mm |  | 1.23 | 1.304 | 0.28 | 1008 | 1 | 1 | [6 empty] | l aus EN ISO 6946:2007 berechnet | l calculé de EN ISO 6946:2007
18 | 18.01 | Nutzholz | Bois | Nutzholz 450 kg/m3 | Bois 450 kg/m3 |  | 450 | 0.12 | 0.4444444 | 1600 | 50 | 20 | X
18 | 18.02 | Nutzholz | Bois | Nutzholz 500 kg/m3 | Bois 500 kg/m3 |  | 500 | 0.13 | 0.4444444 | 1600 | 50 | 20 | X | [5 empty] | Rohdichte von Nutzholz und Holzfaserplatten: Gleichgewichtsdichte bei 20°C und 65% relativer Feuchte | masse volumique des produits en bois et à base de bois: masse volumique en équilibre, à 20°C et à 65% d'humidité rel.
18 | 18.03 | Nutzholz | Bois | Nutzholz 700 kg/m3 | Bois 700 kg/m3 |  | 700 | 0.18 | 0.4444444 | 1600 | 200 | 50 | X | [5 empty] | Rohdichte von Nutzholz und Holzfaserplatten: Gleichgewichtsdichte bei 20°C und 65% relativer Feuchte | masse volumique des produits en bois et à base de bois: masse volumique en équilibre, à 20°C et à 65% d'humidité rel.
19 | 19.01 | Holzwerkstoffe | Panneaux à base de bois | Sperrholz 300 kg/m3 | Contre-plaqué 300 kg/m3 |  | 300 | 0.09 | 0.4444444 | 1600 | 150 | 50 | X | [5 empty] | für Hartfaserplatten (solid wood panels, SWP) und Bauholz mit Furnierschichten (laminated veneer lumber, LVL): Werte für Sperrholz anwenden | pour panneaux dur de fibres (solid wood panels, SWP) et lamibois (laminated veneer lumber, LVL): utiliser les valeurs pour contreplaqué
19 | 19.02 | Holzwerkstoffe | Panneaux à base de bois | Sperrholz 500 kg/m3 | Contre-plaqué 500 kg/m3 |  | 500 | 0.13 | 0.4444444 | 1600 | 200 | 70 | X | [5 empty] | für Hartfaserplatten (solid wood panels, SWP) und Bauholz mit Furnierschichten (laminated veneer lumber, LVL): Werte für Sperrholz anwenden | pour panneaux dur de fibres (solid wood panels, SWP) et lamibois (laminated veneer lumber, LVL): utiliser les valeurs pour contreplaqué
19 | 19.03 | Holzwerkstoffe | Panneaux à base de bois | Sperrholz 700 kg/m3 | Contre-plaqué 700 kg/m3 |  | 700 | 0.17 | 0.4444444 | 1600 | 220 | 90 | X | [5 empty] | für Hartfaserplatten (solid wood panels, SWP) und Bauholz mit Furnierschichten (laminated veneer lumber, LVL): Werte für Sperrholz anwenden | pour panneaux dur de fibres (solid wood panels, SWP) et lamibois (laminated veneer lumber, LVL): utiliser les valeurs pour contreplaqué
19 | 19.04 | Holzwerkstoffe | Panneaux à base de bois | Sperrholz 1000 kg/m3 | Contre-plaqué 1000 kg/m3 |  | 1000 | 0.24 | 0.4444444 | 1600 | 250 | 110 | X
19 | 19.05 | Holzwerkstoffe | Panneaux à base de bois | Zementgebundene Spanplatte | Panneau de particules lié au ciment |  | 1200 | 0.23 | 0.4166667 | 1500 | 50 | 50 | X
19 | 19.06 | Holzwerkstoffe | Panneaux à base de bois | Spanplatte 300 kg/m3 | Panneau de particules 300 kg/m3 |  | 300 | 0.1 | 0.4722222 | 1700 | 50 | 10 | X
19 | 19.07 | Holzwerkstoffe | Panneaux à base de bois | Spanplatte 600 kg/m3 | Panneau de particules 600 kg/m3 |  | 600 | 0.14 | 0.4722222 | 1700 | 50 | 15 | X
19 | 19.08 | Holzwerkstoffe | Panneaux à base de bois | Spanplatte 900 kg/m3 | Panneau de particules 900 kg/m3 |  | 900 | 0.18 | 0.4722222 | 1700 | 50 | 20 | X
19 | 19.09 | Holzwerkstoffe | Panneaux à base de bois | OSB-Platte | Panneau à fibres orientées (OSB) |  | 650 | 0.13 | 0.4722222 | 1700 | 50 | 30 | X
19 | 19.1 | Holzwerkstoffe | Panneaux à base de bois | Holzfaserplatte, einschliesslich MDF 250 kg/m3 | Panneau de fibres, y c. MDF 250 kg/m3 |  | 250 | 0.07 | 0.4722222 | 1700 | 5 | 3 | X | [5 empty] | MDF (mitteldichte Holzfaserplatte), im sog. Trockenverfahren hergestellt | MDF: panneaux obtenus par procédé à sec
19 | 19.11 | Holzwerkstoffe | Panneaux à base de bois | Holzfaserplatte, einschliesslich MDF 400 kg/m3 | Panneau de fibres, y c. MDF 400 kg/m3 |  | 400 | 0.1 | 0.4722222 | 1700 | 10 | 5 | X | [5 empty] | MDF (mitteldichte Holzfaserplatte), im sog. Trockenverfahren hergestellt | MDF: panneaux obtenus par procédé à sec
19 | 19.12 | Holzwerkstoffe | Panneaux à base de bois | Holzfaserplatte, einschliesslich MDF 600 kg/m3 | Panneau de fibres, y c. MDF 600 kg/m3 |  | 600 | 0.14 | 0.4722222 | 1700 | 20 | 12 | X | [5 empty] | MDF (mitteldichte Holzfaserplatte), im sog. Trockenverfahren hergestellt | MDF: panneaux obtenus par procédé à sec
19 | 19.13 | Holzwerkstoffe | Panneaux à base de bois | Holzfaserplatte, einschliesslich MDF 800 kg/m3 | Panneau de fibres, y c. MDF 800 kg/m3 |  | 800 | 0.18 | 0.4722222 | 1700 | 30 | 20 | X | [5 empty] | MDF (mitteldichte Holzfaserplatte), im sog. Trockenverfahren hergestellt | MDF: panneaux obtenus par procédé à sec
22 | 22.01 | Steinwolle | Laine de roche | Steinwolle: Platten, Matten, Rollen; nicht SIA-kontrolliert | Laine de roche: panneaux, matelas, rouleaux; non contrôlée par SIA | 30-80 |  | 0.044 | 0.29 | 1030 | 1 | 1 |  | X |  |  | X
22 | 22.02 | Steinwolle | Laine de roche | Steinwolle: Platten, Matten, Rollen; nicht SIA-kontrolliert | Laine de roche: panneaux, matelas, rouleaux; non contrôlée par SIA | > 80–165 |  | 0.046 | 0.29 | 1030 | 1 | 1 |  | X |  |  | X
22 | 22.03 | Steinwolle | Laine de roche | Steinwolle: lose; nicht SIA-kontrolliert | Laine de roche: en vrac; non contrôlée par SIA | 30-100 |  | 0.05 | 0.29 | 1030 | 1 | 1 |  | X |  |  | X |  | an der Verwendungsstelle hergestellte Wärmedämmstoffe | isolation thermique exécutée in situ
23 | 23.01 | Glaswolle | Laine de verre | Glaswolle: Platten, Matten, Rollen; nicht SIA-kontrolliert | Laine de verre: panneaux, matelas, rouleaux; non contrôlée par SIA | 18-60 |  | 0.04 | 0.2861111 | 1030 | 1 | 1 |  | X |  |  | X
23 | 23.02 | Glaswolle | Laine de verre | Glaswolle: Platten, Matten, Rollen; nicht SIA-kontrolliert | Laine de verre: panneaux, matelas, rouleaux; non contrôlée par SIA | < 18 oder/ou > 60 |  | 0.044 | 0.29 | 1030 | 1 | 1 |  | X |  |  | X
23 | 23.03 | Glaswolle | Laine de verre | Glaswolle: lose; nicht SIA-kontrolliert | Laine de verre: en vrac; non contrôlée par SIA | 30-100 |  | 0.05 | 0.2861111 | 1030 | 1 | 1 |  | X |  |  | X |  | an der Verwendungsstelle hergestellte Wärmedämmstoffe | isolation thermique exécutée in situ
24 | 24.01 | Schaumglas | Verre cellulaire | Schaumglas: Platten; nicht SIA-kontrolliert | Verre cellulaire: panneaux; non contrôlé par SIA | 100-135 |  | 0.052 | 0.28 | 1000 | ∞ | ∞ |  | X |  |  | X
24 | 24.02 | Schaumglas | Verre cellulaire | Schaumglas: Platten; nicht SIA-kontrolliert | Verre cellulaire: panneaux; non contrôlé par SIA | > 135 |  | 0.056 | 0.28 | 1000 | ∞ | ∞ |  | X |  |  | X
41 | 41.01 | Schaumglas lose | Verre cellulaire en vrac | Schaumglas: lose, feuchtegeschützt, nicht SIA-kontrolliert | Verre cellulaire: en vrac, protégé contre l’humidité; non contrôlé par SIA | 250-450 |  | 0.1 | 0.28 | 1000 |  |  |  | X |  |  | X |  | an der Verwendungsstelle hergestellte Wärmedämmstoffe | isolation thermique exécutée in situ
41 | 41.02 | Schaumglas lose | Verre cellulaire en vrac | Schaumglas: lose, nicht feuchtegeschützt, nicht SIA-kontrolliert | Verre cellulaire: en vrac, non protégé contre l’humidité; non contrôlé par SIA | 250-450 |  | 0.13 | 0.28 | 1000 |  |  |  | X |  |  | X |  | an der Verwendungsstelle hergestellte Wärmedämmstoffe | isolation thermique exécutée in situ
25 | 25.01 | Perlit, Vermiculit: lose | Perlite, vermiculite: en vrac | Perlit, Vermiculit: lose; nicht SIA-kontrolliert | Perlite, vermiculite: en vrac; non controlé par SIA | 50-130 |  | 0.07 | 0.25 | 900 | 2 | 2 |  | X |  |  | X |  | an der Verwendungsstelle hergestellte Wärmedämmstoffe | isolation thermique exécutée in situ
25 | 25.02 | Perlit: Platten | Perlite: panneaux | Perlit: Platten; nicht SIA-kontrolliert | Perlite: panneaux; non controlé par SIA | 140-240 |  |  | 0.25 | 900 | 5 | 5 |  | X
47 | 47.01 | übrige mineralische Schüttdämmstoffe | autres matériaux isolants minérales en vrac | nicht SIA-kontrolliert | non controlé par SIA | 100-400 |  | 0.13 | [8 empty] | X
42 | 42.01 | Mineralschaumplatten | Panneaux de mousse minérale | nicht SIA-kontrolliert | non controlé par SIA | < 120 |  | 0.054 | [8 empty] | X
42 | 42.02 | Mineralschaumplatten | Panneaux de mousse minérale | nicht SIA-kontrolliert | non controlé par SIA | > 120 |  | 0.08 | [8 empty] | X
42 | 42.03 | Porenbetonstein | Éléments en béton cellulaire autoclavé |  |  | 550-600 |  | 0.16 | 0.28 | 1000 | 10 | 5 |  |  | X |  | X
42 | 42.04 | Porenbetonstein | Éléments en béton cellulaire autoclavé |  |  | 400-450 |  | 0.11 | 0.28 | 1000 | 10 | 5 |  |  | X |  | X
46 | 46.01 | Mikroporöse Dämmstoffe, nicht evakuiert | Isolants microporeux, non évacué | Kernmaterial Silica-Aerogel; nicht SIA-kontrolliert | Matériau: aérogel de silice; non controlé par SIA | 150-180 |  | 0.024 | [8 empty] | X
40 | 40.01 | Vakuum-Isolationspaneele (VIP) | Panneaux isolants sous vide (VIP) | Kernmaterial pyrogene Kieselsäure; nicht SIA-kontrolliert | Matériau: silice pyrogénée; non controlé par SIA | 150-180 |  | 0.014 | [8 empty] | X
26 | 26.01 | Polystyrol expandiert (EPS) | Polystyrène expansé (EPS) | Polystyrol expandiert (EPS); nicht SIA-kontrolliert | Polystyrène expansé (EPS); non contrôlé par SIA | 15-45 |  | 0.042 | 0.4 | 1450 | 60 | 60 |  | X |  |  | X
26 | 26.02 | Polystyrol expandiert (EPS) | Polystyrène expansé (EPS) | Polystyrol expandiert (EPS); nicht SIA-kontrolliert | Polystyrène expansé (EPS); non contrôlé par SIA | < 15 |  | 0.05 | 0.4 | 1450 | 60 | 60 |  | X |  |  | X
26 | 26.03 | Polystyrol expandiert (EPS) | Polystyrène expansé (EPS) | Polystyrol expandiert (EPS): graue Platten; nicht SIA-kontrolliert | Polystyrène expansé (EPS): panneaux gris; non contrôlé par SIA | 15-40 |  | 0.036 | 0.4 | 1450 | 60 | 60 |  | X |  |  | X
49 | 49.01 | Polystyrol expandiert (EPS), Granulat | Polystyrène expansé (EPS), granules | Polystyrol expandiert (EPS): lose; nicht SIA-kontrolliert | Polystyrène expansé (EPS): en vrac; non contrôlé par SIA | 10-30 |  | 0.05 | 0.39 | 1400 | 2 | 2 |  | X |  |  | X |  | an der Verwendungsstelle hergestellte Wärmedämmstoffe | isolation thermique exécutée in situ
44 | 44.01 | Polystyrolplatten (EPS), zementgebunden | Panneaux en polystyrène (EPS), liées au ciment
27 | 27.01 | Polystyrol extrudiert (XPS) | Polystyrène extrudé (XPS) | Polystyrol extrudiert (XPS); Platten; nicht SIA-kontrolliert | Polystyrène extrudé (XPS); panneaux; non contrôlé par SIA | 25-65 |  | 0.042 | 0.4 | 1450 | 150 | 150 |  | X |  |  | X
28 | 28.01 | Polyurethan (PUR) und Polyisocyanurat (PIR) | Polyuréthane (PUR) et polyisocyanurate (PIR) | PUR, PIR: Zellinhalt Pentan, diffusionsdicht; nicht SIA-kontrolliert | PUR, PIR, cellules contenant du pentane, étanche à la diffusion; non contrôlé par SIA | 28-55 |  | 0.026 | 0.39 | 1400 | 60 | 60 |  | X |  |  | X |  | Deckschichten gelten als diffusionsdicht, wenn sie beispielsweise auf metallischen Werkstoffen mit einer Dicke von mindesten 50 mm bestehen. | Les parements sont réputés étanches à la diffusion de gaz lorsqu’ils sont constitués, par exemple, de matériaux métalliques d’une épaisseur minimale de 50 mm.
28 | 28.02 | Polyurethan (PUR) und Polyisocyanurat (PIR) | Polyuréthane (PUR) et polyisocyanurate (PIR) | PUR, PIR: Zellinhalt Pentan, diffusionsoffen; nicht SIA-kontrolliert | PUR, PIR, cellules contenant du pentane, perméable à la diffusion; non contrôlé par SIA | 28-55 |  | 0.03 | 0.39 | 1400 | 60 | 60 |  | X |  |  | X |  | Deckschichten gelten als diffusionsdicht, wenn sie beispielsweise auf metallischen Werkstoffen mit einer Dicke von mindesten 50 mm bestehen. | Les parements sont réputés étanches à la diffusion de gaz lorsqu’ils sont constitués, par exemple, de matériaux métalliques d’une épaisseur minimale de 50 mm.
28 | 28.01 | Polyurethan (PUR) und Polyisocyanurat (PIR), Ortschaum | Polyuréthane (PUR) et polyisocyanurate (PIR), moussés in situ | PUR, PIR: Spritzschaum; nicht SIA-kontrolliert | PUR, PIR, mousse rigide injectée par projection; non contrôlé par SIA |  |  | 0.036 | [8 empty] | X |  | an der Verwendungsstelle hergestellte Wärmedämmstoffe | isolation thermique exécutée in situ
36 | 36.01 | Phenolharzschaum | Mousse de résine phénolique | Phenolharzschaum; nicht SIA-kontrolliert | Mousse phénolique; non contrôlé par SIA | 30-50 |  | 0.024 | 0.39 | 1400 | 50 | 50 |  | X |  |  | X
57 | 57.01 | Kunststofffaser | Fibres de plastique | Kunststofffaser (Matten, Vliese, Wolle); nicht SIA-kontrolliert | Fibres de plastique (matelas, nappe, laine); non controlé par SIA | 15-50 |  | 0.06 | [8 empty] | X
29 | 29.01 | Kork | Liège | Kork: Platten, Matten; nicht SIA-kontrolliert | Liège: panneaux, matelas; non contrôlé par SIA | 90-160 |  | 0.054 | 0.43 | 1560 | 10 | 5 |  | X |  |  | X
53 | 53.01 | Massivholz | Bois massif |  |  | 500 |  | 0.13 | 0.44 | 1600 | 50 | 20 | X | X
30 | 30.01 | Holzwolle-Dämmplatten (-Leichtbauplatten) | Panneaux (légers) en laine de bois | Holzwolle-Dämmplatten, mineralisiert; nicht SIA-kontrolliert | Panneaux en laine de bois; non contrôlé par SIA | 250-600 |  | 0.11 | 0.41 | 1470 | 5 | 3 |  | X |  |  | X
30 | 30.05 | Holzwolle-Dämmplatten | Panneaux en laine de bois | Deckschichten von Mehrschichtplatten 5 mm, nicht SIA-kontrolliert | Parements de panneaux multicouches 5 mm; non contrôlé par SIA | w |  | 0.15 | 0.41 | 1470 | 5 | 3 |  | X |  |  | X |  | Der Wärmedurchlasswiderstand von Mehrschicht-Holzwolledämmplatten ist als Summe der einzelnen Wärmedurchlasswiderstände zu berechnen. | La résistance thermique des panneaux isolants multicouches en laine de bois se calcule en additionnant les résistances thermiques des différentes couches.
30 | 30.06 | Holzwolle-Dämmplatten | Panneaux en laine de bois | Deckschichten von Mehrschichtplatten 7,5 mm, nicht SIA-kontrolliert | Parements de panneaux multicouches 7,5 mm; non contrôlé par SIA | w |  | 0.13 | 0.41 | 1470 | 5 | 3 |  | X |  |  | X |  | Der Wärmedurchlasswiderstand von Mehrschicht-Holzwolledämmplatten ist als Summe der einzelnen Wärmedurchlasswiderstände zu berechnen. | La résistance thermique des panneaux isolants multicouches en laine de bois se calcule en additionnant les résistances thermiques des différentes couches.
30 | 30.07 | Holzwolle-Dämmplatten | Panneaux en laine de bois | Deckschichten von Mehrschichtplatten 10 mm, nicht SIA-kontrolliert | Parements de panneaux multicouches 10 mm; non contrôlé par SIA | w |  | 0.11 | 0.41 | 1470 | 5 | 3 |  | X |  |  | X |  | Der Wärmedurchlasswiderstand von Mehrschicht-Holzwolledämmplatten ist als Summe der einzelnen Wärmedurchlasswiderstände zu berechnen. | La résistance thermique des panneaux isolants multicouches en laine de bois se calcule en additionnant les résistances thermiques des différentes couches.
31 | 31.01 | Holzfaserplatten | Panneaux de fibres de bois | Holzfaserplatten: nicht SIA-kontrolliert | Panneaux de fibres de bois; non contrôlé par SIA | 40-160 |  | 0.048 | 0.39 | 1400 | 5 | 3 |  | X |  |  | X
31 | 31.02 | Holzfaserplatten | Panneaux de fibres de bois | Holzfaserplatten: nicht SIA-kontrolliert | Panneaux de fibres de bois; non contrôlé par SIA | > 160 |  | 0.054 | 0.39 | 1400 | 5 | 3 |  | X |  |  | X
48 | 48.01 | Holzfasermatten | Matelas de fibres de bois | Holzfasermatten; nicht SIA-kontrolliert | Matelas de fibres de bois; non controlé par SIA | 35-80 |  | 0.046 | [8 empty] | X
48 | 48.02 | Holzfasern: lose | Fibres de bois: en vrac | Holzfasern: lose; nicht SIA-kontrolliert | Fibres de bois: en vrac; non controlé par SIA | 35-80 |  | 0.046 | [8 empty] | X |  | an der Verwendungsstelle hergestellte Wärmedämmstoffe | isolation thermique exécutée in situ
43 | 43.01 | Schüttung aus Holz-Hobelspänen | Copeaux en vrac
45 | 45.01 | Zelluloseplatten und -matten | Panneaux et matelas en fibres de cellulose | Zelluloseplatten und -matten; nicht SIA-kontrolliert | Panneaux et matelas en fibres de cellulose; non contrôlé par SIA | 50-80 |  | 0.044 |  |  | 0 | 0 |  |  |  |  | X
32 | 32.01 | Zellulose lose | Cellulose en vrac | Zellulose: lose; nicht SIA-kontrolliert | Cellulose: en vrac; non contrôlé par SIA | 30-70 |  | 0.042 | 0.44 | 1600 | 2 | 2 |  | X |  |  | X |  | an der Verwendungsstelle hergestellte Wärmedämmstoffe | isolation thermique exécutée in situ
33 | 33.01 | Dämmstoffe pflanzlichen Ursprungs | Matériaux isolants d'origine végétale | Flachs: Matten, Rollen; nicht SIA-kontrolliert | Lin: matelas, rouleaux; non contrôlé par SIA | 25-50 |  | 0.05 |  |  | 0 | 0 |  |  |  |  | X
33 | 33.02 | Dämmstoffe pflanzlichen Ursprungs | Matériaux isolants d'origine végétale | Gras: Matten, lose; nicht SIA-kontrolliert | Herbe: matelas, en vrac; non contrôlé par SIA | 35-80 |  | 0.05 |  |  | 0 | 0 |  |  |  |  | X |  | an der Verwendungsstelle hergestellte Wärmedämmstoffe | isolation thermique exécutée in situ
33 | 33.03 | Dämmstoffe pflanzlichen Ursprungs | Matériaux isolants d'origine végétale | Hanf: Matten, Rollen; nicht SIA-kontrolliert | Chanvre: matelas, rouleaux; non contrôlé par SIA | 25-50 |  | 0.05 |  |  | 0 | 0 |  |  |  |  | X
33 | 33.04 | Dämmstoffe pflanzlichen Ursprungs | Matériaux isolants d'origine végétale | Baumwolle: Matten, Rollen; nicht SIA-kontrolliert | Coton: matelas, rouleaux; non contrôlé par SIA | 20-60 |  | 0.05 |  |  | 0 | 0 |  |  |  |  | X
33 | 33.05 | Dämmstoffe pflanzlichen Ursprungs | Matériaux isolants d'origine végétale | übrige pflanzliche Dämmstoffe; nicht SIA-kontrolliert | autres matériaux isolants d'origine végétale; non contrôlé par SIA | 50-200 |  | 0.06 | [8 empty] | X
34 | 34.01 | Dämmstoffe tierischen Ursprungs | Matériaux isolants d'origine animale | Schafwolle: Matten, Rollen; nicht SIA-kontrolliert | Laine de mouton: matelas, rouleaux; non contrôlé par SIA | 20-60 |  | 0.044 |  |  | 0 | 0 |  |  |  |  | X
35 | 35.01 | Verbundplatten | Panneaux composites (multicouches)
54 | 54.01 | Reflektierende Dämmstoffe | Produits d'isolation réfléchissants
37 | 37.01 | Verputzte Aussenwärmedämm-Systeme | Systèmes d'isolation thermique extérieure, avec revêtement de crépi
55 | 55.01 | Wärmedämmputze | Crépis et enduits isolants |  |  | 450 |  | 0.14 | [7 empty] | X
55 | 55.02 | Wärmedämmputze | Crépis et enduits isolants |  |  | 300 |  | 0.08 | [7 empty] | X

## Stoffgruppen - Groupes mat.
ID | Bez_deutsch | Bez_franz | Bez_ital
0 | <alle> | <tous> | i_<alle>
1 | Asphalt | Asphalte | Asfalto
2 | Bitumen | Bitume | Bitume
3 | Beton | Béton | Calcestruzzo
4 | Fussbodenbeläge | Revêtements de sol | Rivestimento pavimento
5 | Gase | Gaz | Gas
6 | Glas | Verre | Vetro
7 | Wasser | Eau | Acqua
8 | Metalle | Métaux | Metalli
9 | Massive Kunststoffe | Plastiques, pleins | Materiale sintetico pieno
10 | Gummi | Caoutchouc | Gomma
11 | Dichtungsstoffe, Dichtungen und wärmetechnische Trennungen | Matériaux pour joints, étanchéité et coupure thermique | Materiale per guarnizioni e tagli termici
12 | Gips | Plâtre | Gesso
13 | Putze und Mörtel | Enduits, crépis, mortiers | Intonaco e malta
14 | Erdreich | Sols | Terreno
15 | Gestein | Pierre | Roccia
16 | Dachziegelsteine | Tuiles (toitures) | Tegola, coppo
17 | Platten | Tuiles (autres) | Pannelli, lastre
18 | Nutzholz | Bois | Legname da costruzione
19 | Holzwerkstoffe | Panneaux à base de bois | Pannelli e lastre a base di legno
20 | Mauerwerk unverputzt | Maçonneries, sans enduit ou crépi | Muratura non intonacata
21 | Luftschichten | Couches d'air | Strato d'aria
22 | Steinwolle | Laine de roche | Lana di roccia
23 | Glaswolle | Laine de verre | Lana di vetro
24 | Schaumglas | Verre cellulaire | Schiuma di vetro
25 | Perlit, Vermiculit | Perlite, vermiculite | Perlite, vemiculite
26 | Polystyrol expandiert (EPS) | Polystyrène expansé (EPS) | Polistirolo espanso (EPS)
27 | Polystyrol extrudiert (XPS) | Polystyrène extrudé (XPS) | Polistirolo estruso (XPS)
28 | Polyurethan (PUR) und Polyisocyanurat (PIR) | Polyuréthane (PUR) et polyisocyanurate (PIR) | Poliuretano (PUR) e polyisocyanurato (PIR)
29 | Kork | Liège | Sughero
30 | Holzwolle-Dämmplatten (Holzwolle-Leichtbauplatten) | Panneaux de laine de bois (Panneaux légers de laine de bois) | Pannelli di lana di legno (Pannelli leggeri di lana di legno)
31 | Holzfaserplatten | Panneaux de fibres de bois | Pannelli in fibra di legno
32 | Zellulose (lose) | Cellulose (en vrac) | Cellulosa (sfusa)
33 | Dämmstoffe pflanzlichen Ursprungs | Matériaux isolants d'origine végétale | Materiali isolanti d'origine vegetale
34 | Dämmstoffe tierischen Ursprungs | Matériaux isolants d'origine animale | Materiali isolanti d'origine animale
35 | Verbundplatten | Panneaux composites (multicouches) | Pannelli composti
36 | Phenolharzschaum | Mousse de résine phénolique | Schiuma di resina fenolica
37 | Verputzte Aussenwärmedämmsysteme | Systèmes d'isolation thermique extérieure, avec revêtement de crépi | Sistemi isolanti esterni intonacati
38 | Unterlagsboden, Estrich | Chape | Betoncino
39 | Luft | Air | Aria
40 | Vakuum-Isolationspaneele (VIP) | Panneaux isolants sous vide (PIV) | Pannelli isolanti sottovuoto (VIP)
41 | Schaumglas lose (Schotter) | Verre cellulaire concassé | Schiuma di vetro sfusa (frantumata)
42 | Porenbeton, Mineralschaumplatten | Béton cellulaire, panneaux de mousse minérale | Calcestruzzo poroso / cellulare, pannelli di schiuma minerale
43 | Schüttung aus Holz-Hobelspänen | Copeaux en vrac | Riempimento con trucioli di legno
44 | Polystyrolplatten, zementgebunden | Panneaux en polystyrène, liées au ciment | Pannelli in polistirolo, legati con cemento
45 | Zelluloseplatten | Panneaux en fibres de cellulose | Pannello di cellulosa
46 | Mikroporöse Dämmstoffe, nicht evakuiert | Isolants microporeux, non évacués | i_Mikroporöse Dämmstoffe, nicht evakuiert
47 | übrige mineralische Schüttdämmstoffe | autres matériaux isolants minérales en vrac | i_übrige mineralische Schüttdämmstoffe
48 | Holzfasern: Matten, lose | Fibres de bois: matelas, en vrac | Fibre di legno, stuoie, sfuse
49 | Polystyrol-Granulat (EPS) | Polystyrène granulé (EPS) | Polistirolo granulato
50 | Backstein | Brique de terre cuite | Mattone
51 | Leichtbackstein | Brique de terre cuite légère | Mattone leggero
52 | Porenbetonstein | Aggloméré de béton cellulaire | Mattone di calcestruzzo cellulare
53 | Massivholz | Bois massif | Legno massiccio
54 | Reflektierende Dämmstoffe | Produits d'isolation réfléchissants | i_Reflektierende Dämmstoffe
55 | Wärmedämmputze | Crépis et enduits isolants | Intonaco isolante
56 | In-situ-Wärmedämmungen, Ortschäume PUR/PIR | Isolants thermiques moussés in situ PUR/PIR
57 | Kunststofffaser (Matten, Vliese, Wolle) | Fibres de plastique (matelas, nappe, laine)
58 | Polyethylenschaum | Mousse de polyéthylène
59 | In-situ-Wärmedämmungen, eingeblasen | Isolants thermiques soufflés in situ
60 | Verbundwerkstoffe | Matériaux mixtes
61 | Basaltwolle | Laine de basalte
62 | Mineralschaumplatte | Panneau de mousse minérale
63 | Sandwichelement mit beidseitiger Metalldeckschicht | Panneau sandwich, double peau à parements métalliques
64 | Steinwolle lose | Laine de roche en vrac | Lana di roccia .....
65 | Glaswolle lose | Laine de verre en vrac | Lana di vetro .....
66 | Mineralischer Leichtputz | Enduit minéral léger

## Firmen- Entreprises
Firmen Nr | Hersteller | PLZ | Ort | Land | WWW-Adresse
1 | Gonon Isolation AG | 8226 | Schleitheim |  | www.gonon.ch
2 | Flumroc AG | 8890 | Flums |  | www.flumroc.ch
4 | Saint-Gobain Isover AG | 1522 | Lucens |  | www.isover.ch
5 | puren gmbh | 88662 | Überlingen | DEUTSCHLAND | www.puren.com
10 | isofloc AG | 9606 | Bütschwil |  | www.isofloc.ch
11 | Sager AG | 5724 | Dürrenäsch |  | www.sager.ch
15 | Pittsburgh Corning (Schweiz) AG | 6343 | Rotkreuz |  | www.foamglas.ch
16 | Jackon Insulation GmbH | 39619 | Arendsee | DEUTSCHLAND | www.jackon-insulation.com
17 | swisspor AG | 6312 | Steinhausen |  | www.swisspor.ch
38 | Abriso nv | 8570 | Anzegem | BELGIEN | www.abriso.com
40 | Paul Bauder AG | 6403 | Küssnacht |  | www.bauder.ag
45 | BASF SE | 67056 | Ludwigshafen | DEUTSCHLAND | www.styrodur.com
49 | Austrotherm GmbH | 2754 | Waldegg / Wopfing | ÖSTERREICH | www.austrotherm.com
54 | Knauf Insulation GmbH | 4622 | Egerkingen |  | www.knaufinsulation.ch
55 | Fixit AG | 5113 | Holderbank |  | www.fixit.ch
59 | Flatz GmbH | 6923 | Lauterach | ÖSTERREICH | www.flatz.com
61 | Joma Dämmstoffwerk GmbH | 87752 | Holzgünz | DEUTSCHLAND | www.joma.de
62 | Kingspan Insulation BV | 4004 | LL Tiel | NIEDERLANDE | www.kingspan.com
63 | STEICO SE | 85622 | Feldkirchen | DEUTSCHLAND | www.steico.com
69 | MISAPOR AG | 7205 | Zizers |  | www.misapor.ch
70 | Neofas AG | 8317 | Tagelswangen |  | www.neofas.ch
71 | Vaku-Isotherm GmbH | 9669 | Frankenberg | DEUTSCHLAND | www.vaku-isotherm.de
75 | Fibran d.o.o. | 8000 | Novo Mesto | SLOWENIEN | www.fibran.si
76 | GUTEX Holzfaserplattenwerk | 79761 | Waldshut-Tiengen | DEUTSCHLAND | www.gutex.de
77 | Xella Porenbeton Schweiz AG | 8004 | Zürich |  | www.ytong.ch, www.xella.ch
81 | Recticel Insulation | 8560 | Wevelgem | BELGIEN | www.recticelinsulation.com
85 | SAINT-GOBAIN ISOVER G+H AG | 67059 | Ludwigshafen | DEUTSCHLAND | www.isover.de
86 | Montana Bausysteme AG | 5612 | Villmergen |  | www.montana-ag.ch
87 | Steinbacher Dämmstoff GmbH | 6383 | Erpfendorf | ÖSTERREICH | www.steinbacher.at
93 | Knauf Insulation GmbH | 4622 | Egerkingen |  | www.knaufinsulation.ch
95 | Paroc GmbH | 20097 | Hamburg | DEUTSCHLAND | www.paroc.com
96 | ZZ Wancor AG | 8105 | Regensdorf |  | www.zzwancor.ch
102 | Gasser Ceramic, Ziegelei Rapperswil | 3255 | Rapperswil BE |  | www.gasserceramic.ch
111 | Glapor Werk Mitterteich GmbH | 95666 | Mitterteich | DEUTSCHLAND | www.glapor.de
113 | Holzwerk Gebr. Schneider GmbH | 88436 | Eberhardzell | DEUTSCHLAND | www.schneider-holz.com
121 | Karl Bachl Kunststoffverarbeitung GmbH & Co. KG | 94133 | Röhrnbach | DEUTSCHLAND | www.bachl.de
134 | HOSPA GmbH | 79730 | Murg | DEUTSCHLAND | www.hospa.de
138 | Fibrolith Dämmstoffe GmbH | 56746 | Kempenich | DEUTSCHLAND | www.fibrolith.de
143 | Deutsche Rockwool GmbH & Co. KG | 45966 | Gladbeck | DEUTSCHLAND | www.rockwool.de
147 | ISOPOR Schweiz AG | 5612 | Villmergen |  | www.isopor.ch
151 | Fassa S.r.l. | 31027 | Spresiano (TV) | ITALIEN | www.fassabortolo.it
152 | INSUNDLATION Gmbh | 6313 | Menzingen |  | www.insundlation.com
153 | Austroflex Rohr-Isoliersysteme GmbH | 9585 | Gödersdorf | ÖSTERREICH | www.austroflex.com
155 | Unilin Insulation | 8792 | Desselgem | BELGIEN | www.unilininsulation.de
157 | Soprema s.r.l. | 24040 | Chignolo d'Isola | ITALIEN | www.soprema.it
164 | Knauf Insulation GmbH | 4622 | Egerkingen |  | www.knaufinsulation.ch
167 | Huntsman Building Solutions France SAS | 69400 | Villefranche sur Saône | FRANCE |  | bis 31.12.2022: Icynene
168 | Agitec AG | 8108 | Dällikon |  | www.agitec.ch
169 | ACTIS SA | 11300 | Limoux | FRANCE | www.actis-isolation.com
172 | Climasonic Produktions- und Vertriebsges. mbH | 5114 | Gömingl | ÖSTERREICH | www.climasonic.com
174 | Peter Seppele Gesellschaft mbH | 9710 | Feistritz an der Drau | ÖSTERREICH | www.thermofloc.at
178 | Ravago Building Solutions GmbH | 6258 | Schkopau | DEUTSCHLAND | www.ravatherm.com/ch/de
180 | Holz100 Schweiz AG | 6422 | Steinen |  | www.holz100.ch
181 | HIRSCH Porozell GmbH | 33378 | Rheda-Wiedenbrück | DEUTSCHLAND | www.hirsch-porozell.de
184 | Soprema GmbH | 56479 | Oberrossbach | DEUTSCHLAND | www.soprema.de
186 | CWA Cellulose Werk Angelbachtal GmbH | 74918 | Angelbachtal | DEUTSCHLAND | www.climacell.de
188 | SIVE spa | 20010 | Bernate Ticino MI | ITALIEN | www.sivespa.it
189 | HAGA AG Baustoffe | 5102 | Rupperswil |  | www.haganatur.ch
191 | va-Q-tec AG | 97080 | Würzburg | DEUTSCHLAND | www.va-q-tec.com
192 | Arcelormittal Construction France | 55800 | Contrisson | FRANCE | construction.arcelormittal.com
193 | S.T.S Polistiroli SRL | 37020 | Villafranca di Verona | ITALIEN | www.stspolistiroli.it
196 | OvalPRO Suisse SARL | 1180 | Rolle
198 | Tecnopol Sistemas S.L.U. | 8520 | Les Franqueses del Vallès | SPANIEN | www.tecnopolgroup.com
199 | swisspor Romandie SA | 1618 | Châtel-St-Denis |  | www.swisspor.ch
202 | ISOPAN | 37135 | Verona | ITALIEN | www.isopan.it
203 | POLIESPANSO Srl | 46100 | Mantova | ITALIEN | www.poliespanso.it
205 | naturheld GmbH | 95703 | Plössberg | DEUTSCHLAND | www.naturheld.global
207 | Kubrix AG | 8422 | Pfungen |  | www.kubrix.ch
208 | ISO-STROH Suisse GmbH | 6060 | Sarnen |  | www.iso-stroh.ch
209 | Fisolan AG | 3077 | Enggistein |  | www.fisolan.ch
210 | Isocell Produktion GmbH | 5202 | Neumarkt am Wallersee | ÖSTERREICH | www.zellulose.at
213 | Suncolor SA | 6930 | Bedano |  | www.suncolor.ch
214 | Poron Italiana Sud S.r.l. | *00182 | Roma | ITALIEN | www.gruppoporon.com
215 | PFM S.r.l. | 41046 | Palagano MO | ITALIEN | www.isoclip.it
216 | Pafile srl | 36042 | Breganze VI | ITALIEN | www.pafile.it
217 | Structura C GmbH | 4600 | Olten |  | www.structura.tech
218 | Synthesia Technology Europe | *08755 | Castellbisbal (Barcelone) | SPANIEN | www.synthesia.com
220 | PAVAFRANCE SAS | 88190 | Golbey | FRANCE | www.soprema.fr
221 | Idrocentro S.p.A | 12030 | Torre San Giorgio | ITALIEN | www.idrocentro.com
222 | Piva Group S.p.A. | 37060 | Roncanova di Gazzo Verone | ITALIEN | www.pivagroupspa.com
223 | Turvac, inovativne izolacije d.o.o. | 3325 | Šoštanj | SLOVENIA | www.turvac.eu
226 | PoliCell GmbH & Co. KG | 3375 | Krummnussbaum | ÖSTERREICH | www.policell.at
227 | AeroPro Swiss GmbH | 8253 | Diessenhofen |  | www.aeropro.swiss
228 | Gigabau AG | 8580 | Amriswil |  | www.gigabau-ag.ch
230 | URSA Italia Srl | 20864 | Agrate Brianza (MB) | ITALIEN | www.ursa.it
231 | SOPREMA SAS | 67100 | Strasbourg | FRANCE | www.soprema.fr
232 | Knauf Insulation GmbH | 4622 | Egerkingen |  | www.knaufinsulation.ch
233 | Veriso GmbH & Co. KG | 75438 | Knittlingen | DEUTSCHLAND | www.veriso.de

## Quellen - Sources
ID | Bez
0 | <alle>
1 | andere / autres
2 | SN EN ISO 10456:2007, Tab. 3
3 | SN EN ISO 10456:2007, Tab. 4
4 | SN EN 1745:2020, Anh. A
5 | SN EN 12524:2000, Anh. NA.1
6 | Norm SIA 279:2018, Tab. 1
7 | Baustoffkennwerte / Matériaux de construction, www.sia.ch/register